## 数据说明
NASA锂离子电池老化数据集
数据来源 | NASA Ames Prognostics Center of Excellence (PCoE)
数据描述 | 锂离子18650电池在不同温度和负载条件下的充放电循环数据
适用问题 | 问题1（SOC建模）、问题2（剩余时间预测）、问题3（敏感性分析）
数据字段说明:
Voltage_measured | 电池端电压 (V)
Current_measured | 电池输出电流 (A)
Temperature_measured | 电池温度 (°C)
Current_load | 负载电流 (A)
Voltage_load | 负载电压 (V)
Time | 时间向量 (秒)
Capacity | 电池容量 (Ah) - 放电至2.7V时的容量
建模用途:
1. 电压-时间曲线可用于建立SOC与电压的关系模型
2. 容量衰减数据可用于电池老化建模
3. 温度数据可用于分析温度对放电特性的影响

## 容量衰减数据
电池ID | 测试序号 | 唯一ID | 文件名 | 容量(Ah) | 环境温度(°C)
B0047 | 0 | 1 | 00001.csv | 1.6743047446975208 | 4
B0047 | 4 | 5 | 00005.csv | 1.5243662105099023 | 4
B0047 | 6 | 7 | 00007.csv | 1.5080762969973425 | 4
B0047 | 8 | 9 | 00009.csv | 1.4835577960067696 | 4
B0047 | 10 | 11 | 00011.csv | 1.4671391666146525 | 4
B0047 | 12 | 13 | 00013.csv | 1.448858156982267 | 4
B0047 | 16 | 17 | 00017.csv | 1.4458534180949325 | 4
B0047 | 20 | 21 | 00021.csv | 1.431118266178283 | 4
B0047 | 22 | 23 | 00023.csv | 1.4192745516578533 | 4
B0047 | 24 | 25 | 00025.csv | 1.3999974221808271 | 4
B0047 | 26 | 27 | 00027.csv | 1.3885156686114437 | 4
B0047 | 28 | 29 | 00029.csv | 1.3652234669528964 | 4
B0047 | 32 | 33 | 00033.csv | 1.4060442272970963 | 4
B0047 | 36 | 37 | 00037.csv | 1.4057541613525781 | 4
B0047 | 38 | 39 | 00039.csv | 1.3867662881727878 | 4
B0047 | 40 | 41 | 00041.csv | 1.3705053061420223 | 4
B0047 | 42 | 43 | 00043.csv | 1.3497431114823601 | 4
B0047 | 44 | 45 | 00045.csv | 1.3251533367939783 | 4
B0047 | 48 | 49 | 00049.csv | 1.3111943869635805 | 4
B0047 | 50 | 51 | 00051.csv | 0 | 4
B0047 | 52 | 53 | 00053.csv | 1.3394234405932892 | 4
B0047 | 54 | 55 | 00055.csv | 1.2849157142560723 | 4
B0047 | 56 | 57 | 00057.csv | 1.281719159327807 | 4
B0047 | 60 | 61 | 00061.csv | 1.2600051642942829 | 4
B0047 | 62 | 63 | 00063.csv | 1.266070385993126 | 4
B0047 | 64 | 65 | 00065.csv | 1.2413590294280803 | 4
B0047 | 66 | 67 | 00067.csv | 1.2298873703485311 | 4
B0047 | 68 | 69 | 00069.csv | 1.228088614506696 | 4
B0047 | 72 | 73 | 00073.csv | 1.2139857189070042 | 4
B0047 | 74 | 75 | 00075.csv | 1.2173435064564189 | 4
B0047 | 76 | 77 | 00077.csv | 1.2073445944515917 | 4
B0047 | 78 | 79 | 00079.csv | 1.18804049227045 | 4
B0047 | 80 | 81 | 00081.csv | 1.186304749886542 | 4
B0047 | 84 | 85 | 00085.csv | 1.2613935471028506 | 4
B0047 | 88 | 89 | 00089.csv | 1.2648246158850653 | 4
B0047 | 90 | 91 | 00091.csv | 1.2466494548982199 | 4
B0047 | 92 | 93 | 00093.csv | 1.2333924152795082 | 4
B0047 | 94 | 95 | 00095.csv | 1.2129250072037692 | 4
B0047 | 96 | 97 | 00097.csv | 1.1999106597943647 | 4
B0047 | 100 | 101 | 00101.csv | 1.1902559038393383 | 4
B0047 | 102 | 103 | 00103.csv | 1.1892563795455853 | 4
B0047 | 104 | 105 | 00105.csv | 1.167069685125939 | 4
B0047 | 106 | 107 | 00107.csv | 1.1615348403090369 | 4
B0047 | 108 | 109 | 00109.csv | 1.1555563844349988 | 4
B0047 | 112 | 113 | 00113.csv | 1.1488524666097713 | 4
B0047 | 114 | 115 | 00115.csv | 1.143572986788779 | 4
B0047 | 116 | 117 | 00117.csv | 1.1418015379428537 | 4
B0047 | 118 | 119 | 00119.csv | 1.136058647502255 | 4
B0047 | 120 | 121 | 00121.csv | 1.1236364680969286 | 4
B0047 | 124 | 125 | 00125.csv | 1.1320498900328944 | 4
B0047 | 126 | 127 | 00127.csv | 1.1170101762158153 | 4
B0047 | 128 | 129 | 00129.csv | 1.120043039721982 | 4
B0047 | 130 | 131 | 00131.csv | 1.1059773445917063 | 4
B0047 | 132 | 133 | 00133.csv | 0 | 4
B0047 | 136 | 137 | 00137.csv | 1.1907902374762016 | 4
B0047 | 140 | 141 | 00141.csv | 1.2012387088454022 | 4
B0047 | 142 | 143 | 00143.csv | 1.1906909549024802 | 4
B0047 | 144 | 145 | 00145.csv | 1.1764375730308343 | 4
B0047 | 146 | 147 | 00147.csv | 1.1628110372792353 | 4
B0047 | 148 | 149 | 00149.csv | 1.1516152840582585 | 4
B0047 | 152 | 153 | 00153.csv | 1.1583673498348623 | 4
B0047 | 156 | 157 | 00157.csv | 1.1692285288386206 | 4
B0047 | 158 | 159 | 00159.csv | 1.1588148476218465 | 4
B0047 | 160 | 161 | 00161.csv | 1.1439588147705457 | 4
B0047 | 162 | 163 | 00163.csv | 1.1383941068159398 | 4
B0047 | 164 | 165 | 00165.csv | 0 | 4
B0047 | 168 | 169 | 00169.csv | 1.2213102850395667 | 4
B0047 | 172 | 173 | 00173.csv | 1.2031062978889062 | 4
B0047 | 174 | 175 | 00175.csv | 1.1897147112197684 | 4
B0047 | 176 | 177 | 00177.csv | 1.177422568842014 | 4
B0047 | 178 | 179 | 00179.csv | 1.158443027293818 | 4
B0047 | 180 | 181 | 00181.csv | 1.1567087516841796 | 4
B0045 | 0 | 185 | 00185.csv | 1.0819793880779518 | 4
B0045 | 4 | 189 | 00189.csv | 0.927952404748273 | 4
B0045 | 6 | 191 | 00191.csv | 0.885193608411576 | 4
B0045 | 8 | 193 | 00193.csv | 0.8581010699478283 | 4
B0045 | 10 | 195 | 00195.csv | 0.8409352213456689 | 4
B0045 | 12 | 197 | 00197.csv | 0.8245471942901911 | 4
B0045 | 16 | 201 | 00201.csv | 0.7935960418803983 | 4
B0045 | 20 | 205 | 00205.csv | 0.8183676087159205 | 4
B0045 | 22 | 207 | 00207.csv | 0.7977644276409412 | 4
B0045 | 24 | 209 | 00209.csv | 0.7993777411831636 | 4
B0045 | 26 | 211 | 00211.csv | 0.7783107440628891 | 4
B0045 | 28 | 213 | 00213.csv | 0.7803738231239117 | 4
B0045 | 32 | 217 | 00217.csv | 0.7713058245640294 | 4
B0045 | 36 | 221 | 00221.csv | 0.795279016979026 | 4
B0045 | 38 | 223 | 00223.csv | 0.7824128169919247 | 4
B0045 | 40 | 225 | 00225.csv | 0.7649414992231182 | 4
B0045 | 42 | 227 | 00227.csv | 0.7544899426779375 | 4
B0045 | 44 | 229 | 00229.csv | 0.7504048978314295 | 4
B0045 | 48 | 233 | 00233.csv | 0.7407258109620256 | 4
B0045 | 50 | 235 | 00235.csv | 0 | 4
B0045 | 52 | 237 | 00237.csv | 0.7308525593793626 | 4
B0045 | 54 | 239 | 00239.csv | 0.7287255851177903 | 4
B0045 | 56 | 241 | 00241.csv | 0.7161023377036263 | 4
B0045 | 60 | 245 | 00245.csv | 0.7129204834988017 | 4
B0045 | 62 | 247 | 00247.csv | 0.7141991829499618 | 4
B0045 | 64 | 249 | 00249.csv | 0.7190570819844222 | 4
B0045 | 66 | 251 | 00251.csv | 0.7173975428775917 | 4
B0045 | 68 | 253 | 00253.csv | 0.7071027496463946 | 4
B0045 | 72 | 257 | 00257.csv | 0.703531206505542 | 4
B0045 | 74 | 259 | 00259.csv | 0.6941108278958862 | 4
B0045 | 76 | 261 | 00261.csv | 0.6914114388869608 | 4
B0045 | 78 | 263 | 00263.csv | 0.6971551798505504 | 4
B0045 | 80 | 265 | 00265.csv | 0.6832460217432723 | 4
B0045 | 84 | 269 | 00269.csv | 0.6822029317493292 | 4
B0045 | 88 | 273 | 00273.csv | 0.7289529213213379 | 4
B0045 | 90 | 275 | 00275.csv | 0.7139321758287004 | 4
B0045 | 92 | 277 | 00277.csv | 0.6957731747455482 | 4
B0045 | 94 | 279 | 00279.csv | 0.7018312962317095 | 4
B0045 | 96 | 281 | 00281.csv | 0.6911808244378487 | 4
B0045 | 100 | 285 | 00285.csv | 0.6843279752855028 | 4
B0045 | 102 | 287 | 00287.csv | 0.6741394908812485 | 4
B0045 | 104 | 289 | 00289.csv | 0.6670070174301739 | 4
B0045 | 106 | 291 | 00291.csv | 0.6804085117374855 | 4
B0045 | 108 | 293 | 00293.csv | 0.6617864063235485 | 4
B0045 | 112 | 297 | 00297.csv | 0.6623168733492338 | 4
B0045 | 114 | 299 | 00299.csv | 0.6679358357181778 | 4
B0045 | 116 | 301 | 00301.csv | 0.6488990885270688 | 4
B0045 | 118 | 303 | 00303.csv | 0.6503639129625527 | 4
B0045 | 120 | 305 | 00305.csv | 0.6572077690202801 | 4
B0045 | 124 | 309 | 00309.csv | 0.6363517458476216 | 4
B0045 | 126 | 311 | 00311.csv | 0.6536449360948587 | 4
B0045 | 128 | 313 | 00313.csv | 0.6391428272150887 | 4
B0045 | 130 | 315 | 00315.csv | 0.6482206049496236 | 4
B0045 | 132 | 317 | 00317.csv | 0.6287957471922729 | 4
B0045 | 136 | 321 | 00321.csv | 0.6380571850193401 | 4
B0045 | 140 | 325 | 00325.csv | 0.6554825047832906 | 4
B0045 | 142 | 327 | 00327.csv | 0.6484934835397033 | 4
B0045 | 144 | 329 | 00329.csv | 0.6454071687844921 | 4
B0045 | 146 | 331 | 00331.csv | 0.6427008031845645 | 4
B0045 | 148 | 333 | 00333.csv | 0.6352454880802477 | 4
B0045 | 152 | 337 | 00337.csv | 0.6156760019587869 | 4
B0045 | 156 | 341 | 00341.csv | 0.6170833682807023 | 4
B0045 | 158 | 343 | 00343.csv | 0.6434227390858672 | 4
B0045 | 160 | 345 | 00345.csv | 0.6278124433742752 | 4
B0045 | 162 | 347 | 00347.csv | 0.6290078315253372 | 4
B0045 | 164 | 349 | 00349.csv | 0 | 4
B0045 | 168 | 353 | 00353.csv | 0.6266355568292261 | 4
B0045 | 172 | 357 | 00357.csv | 0.6495813516716594 | 4
B0045 | 174 | 359 | 00359.csv | 0.6337485177966306 | 4
B0045 | 176 | 361 | 00361.csv | 0.6298550929085645 | 4
B0045 | 178 | 363 | 00363.csv | 0.6183063778386736 | 4
B0045 | 180 | 365 | 00365.csv | 0.6069476168507777 | 4
B0048 | 0 | 369 | 00369.csv | 1.6579955793677608 | 4
B0048 | 4 | 373 | 00373.csv | 1.5076933476098775 | 4
B0048 | 6 | 375 | 00375.csv | 1.4989223343608031 | 4
B0048 | 8 | 377 | 00377.csv | 1.4782919502497789 | 4
B0048 | 10 | 379 | 00379.csv | 1.461856891390611 | 4
B0048 | 12 | 381 | 00381.csv | 1.4509592706473475 | 4
B0048 | 16 | 385 | 00385.csv | 1.451746997147108 | 4
B0048 | 20 | 389 | 00389.csv | 1.444392866287476 | 4
B0048 | 22 | 391 | 00391.csv | 1.432738323965376 | 4
B0048 | 24 | 393 | 00393.csv | 1.417241201438662 | 4
B0048 | 26 | 395 | 00395.csv | 1.4057559944573452 | 4
B0048 | 28 | 397 | 00397.csv | 1.3902706269897063 | 4
B0048 | 32 | 401 | 00401.csv | 1.4196659307880326 | 4
B0048 | 36 | 405 | 00405.csv | 1.4190563985232272 | 4
B0048 | 38 | 407 | 00407.csv | 1.404272356704056 | 4
B0048 | 40 | 409 | 00409.csv | 1.3916140490958342 | 4
B0048 | 42 | 411 | 00411.csv | 1.3749618350294734 | 4
B0048 | 44 | 413 | 00413.csv | 1.3545155713071164 | 4
B0048 | 48 | 417 | 00417.csv | 1.3440223073315984 | 4
B0048 | 50 | 419 | 00419.csv | 0 | 4
B0048 | 52 | 421 | 00421.csv | 1.372384475860572 | 4
B0048 | 54 | 423 | 00423.csv | 1.3184105752674413 | 4
B0048 | 56 | 425 | 00425.csv | 1.3112727599578604 | 4
B0048 | 60 | 429 | 00429.csv | 1.2970172419001187 | 4
B0048 | 62 | 431 | 00431.csv | 1.2995219526631718 | 4
B0048 | 64 | 433 | 00433.csv | 1.2826154066729571 | 4
B0048 | 66 | 435 | 00435.csv | 1.2752890152407 | 4
B0048 | 68 | 437 | 00437.csv | 1.2735572473264072 | 4
B0048 | 72 | 441 | 00441.csv | 1.2594114333938535 | 4
B0048 | 74 | 443 | 00443.csv | 1.2631632585495876 | 4
B0048 | 76 | 445 | 00445.csv | 1.2491717310136363 | 4
B0048 | 78 | 447 | 00447.csv | 1.233984347835307 | 4
B0048 | 80 | 449 | 00449.csv | 1.240031992028868 | 4
B0048 | 84 | 453 | 00453.csv | 1.30370857198071 | 4
B0048 | 88 | 457 | 00457.csv | 1.315055963470538 | 4
B0048 | 90 | 459 | 00459.csv | 1.2888738300982074 | 4
B0048 | 92 | 461 | 00461.csv | 1.2877137595885193 | 4
B0048 | 94 | 463 | 00463.csv | 1.2673379985315463 | 4
B0048 | 96 | 465 | 00465.csv | 1.250594345697306 | 4
B0048 | 100 | 469 | 00469.csv | 1.2487131179395878 | 4
B0048 | 102 | 471 | 00471.csv | 1.248002326082933 | 4
B0048 | 104 | 473 | 00473.csv | 1.2300895244599586 | 4
B0048 | 106 | 475 | 00475.csv | 1.2244197121500935 | 4
B0048 | 108 | 477 | 00477.csv | 1.2186682845116386 | 4
B0048 | 112 | 481 | 00481.csv | 1.2037865236033616 | 4
B0048 | 114 | 483 | 00483.csv | 1.1947642300832226 | 4
B0048 | 116 | 485 | 00485.csv | 1.2052091893871497 | 4
B0048 | 118 | 487 | 00487.csv | 1.1955746593628465 | 4
B0048 | 120 | 489 | 00489.csv | 1.1888497102149884 | 4
B0048 | 124 | 493 | 00493.csv | 1.1915605250807406 | 4
B0048 | 126 | 495 | 00495.csv | 1.1726587153109655 | 4
B0048 | 128 | 497 | 00497.csv | 1.1841133872494156 | 4
B0048 | 130 | 499 | 00499.csv | 1.1576825122317769 | 4
B0048 | 132 | 501 | 00501.csv | 0 | 4
B0048 | 136 | 505 | 00505.csv | 1.259355851168598 | 4
B0048 | 140 | 509 | 00509.csv | 1.265883375278026 | 4
B0048 | 142 | 511 | 00511.csv | 1.2472598673184119 | 4
B0048 | 144 | 513 | 00513.csv | 1.232808747256218 | 4
B0048 | 146 | 515 | 00515.csv | 1.2319592783041904 | 4
B0048 | 148 | 517 | 00517.csv | 1.220785786262778 | 4
B0048 | 152 | 521 | 00521.csv | 1.2275441303266783 | 4
B0048 | 156 | 525 | 00525.csv | 1.2386788414290355 | 4
B0048 | 158 | 527 | 00527.csv | 1.2283577755407058 | 4
B0048 | 160 | 529 | 00529.csv | 1.2095481507570451 | 4
B0048 | 162 | 531 | 00531.csv | 1.2082142070681048 | 4
B0048 | 164 | 533 | 00533.csv | 0 | 4
B0048 | 168 | 537 | 00537.csv | 1.2998734542832147 | 4
B0048 | 172 | 541 | 00541.csv | 1.2691220651743778 | 4
B0048 | 174 | 543 | 00543.csv | 1.2555144634690785 | 4
B0048 | 176 | 545 | 00545.csv | 1.2519876926897657 | 4
B0048 | 178 | 547 | 00547.csv | 1.2374982003019996 | 4
B0048 | 180 | 549 | 00549.csv | 1.2231273969878986 | 4
B0046 | 0 | 553 | 00553.csv | 1.7282392323598248 | 4
B0046 | 4 | 557 | 00557.csv | 1.5161488467923143 | 4
B0046 | 6 | 559 | 00559.csv | 1.503121190703977 | 4
B0046 | 8 | 561 | 00561.csv | 1.48586566102824 | 4
B0046 | 10 | 563 | 00563.csv | 1.4694562316392716 | 4
B0046 | 12 | 565 | 00565.csv | 1.4589554592644807 | 4
B0046 | 16 | 569 | 00569.csv | 1.4556853555098295 | 4
B0046 | 20 | 573 | 00573.csv | 1.456232262380321 | 4
B0046 | 22 | 575 | 00575.csv | 1.4440592236675138 | 4
B0046 | 24 | 577 | 00577.csv | 1.428294264765868 | 4
B0046 | 26 | 579 | 00579.csv | 1.4199848948034668 | 4
B0046 | 28 | 581 | 00581.csv | 1.4043226018516568 | 4
B0046 | 32 | 585 | 00585.csv | 1.4234351301615986 | 4
B0046 | 36 | 589 | 00589.csv | 1.4339948857967295 | 4
B0046 | 38 | 591 | 00591.csv | 1.4185177047756572 | 4
B0046 | 40 | 593 | 00593.csv | 1.4056313337829422 | 4
B0046 | 42 | 595 | 00595.csv | 1.3890214025155618 | 4
B0046 | 44 | 597 | 00597.csv | 1.3723339082737365 | 4
B0046 | 48 | 601 | 00601.csv | 1.3615778905990565 | 4
B0046 | 50 | 603 | 00603.csv | 0 | 4
B0046 | 52 | 605 | 00605.csv | 1.4100282016237429 | 4
B0046 | 54 | 607 | 00607.csv | 1.3395671374926488 | 4
B0046 | 56 | 609 | 00609.csv | 1.3291515487117478 | 4
B0046 | 60 | 613 | 00613.csv | 1.3181687033905718 | 4
B0046 | 62 | 615 | 00615.csv | 1.312423708466101 | 4
B0046 | 64 | 617 | 00617.csv | 1.2993237532162487 | 4
B0046 | 66 | 619 | 00619.csv | 1.2877483042174591 | 4
B0046 | 68 | 621 | 00621.csv | 1.2865282739749122 | 4
B0046 | 72 | 625 | 00625.csv | 1.2719636386987183 | 4
B0046 | 74 | 627 | 00627.csv | 1.2714495345417192 | 4
B0046 | 76 | 629 | 00629.csv | 1.2615423884659074 | 4
B0046 | 78 | 631 | 00631.csv | 1.2421201619204132 | 4
B0046 | 80 | 633 | 00633.csv | 1.2402537441669796 | 4
B0046 | 84 | 637 | 00637.csv | 1.2851130012242886 | 4
B0046 | 88 | 641 | 00641.csv | 1.3043327841699193 | 4
B0046 | 90 | 643 | 00643.csv | 1.2778639041619957 | 4
B0046 | 92 | 645 | 00645.csv | 1.2723464591651539 | 4
B0046 | 94 | 647 | 00647.csv | 1.2477883952768762 | 4
B0046 | 96 | 649 | 00649.csv | 1.2352499196655526 | 4
B0046 | 100 | 653 | 00653.csv | 1.229251291851949 | 4
B0046 | 102 | 655 | 00655.csv | 1.223890910501634 | 4
B0046 | 104 | 657 | 00657.csv | 1.205423323571373 | 4
B0046 | 106 | 659 | 00659.csv | 1.1957824090008151 | 4
B0046 | 108 | 661 | 00661.csv | 1.1900729496698461 | 4
B0046 | 112 | 665 | 00665.csv | 1.179201763233652 | 4
B0046 | 114 | 667 | 00667.csv | 1.169504032514554 | 4
B0046 | 116 | 669 | 00669.csv | 1.16772376849918 | 4
B0046 | 118 | 671 | 00671.csv | 1.1579256145829042 | 4
B0046 | 120 | 673 | 00673.csv | 1.1499812813376982 | 4
B0046 | 124 | 677 | 00677.csv | 1.150285902223034 | 4
B0046 | 126 | 679 | 00679.csv | 1.1349452274085248 | 4
B0046 | 128 | 681 | 00681.csv | 1.1380960963513609 | 4
B0046 | 130 | 683 | 00683.csv | 1.123711172150547 | 4
B0046 | 132 | 685 | 00685.csv | 0 | 4
B0046 | 136 | 689 | 00689.csv | 1.214119211354098 | 4
B0046 | 140 | 693 | 00693.csv | 1.211944797522819 | 4
B0046 | 142 | 695 | 00695.csv | 1.1971248679331923 | 4
B0046 | 144 | 697 | 00697.csv | 1.1822892151870987 | 4
B0046 | 146 | 699 | 00699.csv | 1.1645336676778397 | 4
B0046 | 148 | 701 | 00701.csv | 1.1535559567518647 | 4
B0046 | 152 | 705 | 00705.csv | 1.1601987101282065 | 4
B0046 | 156 | 709 | 00709.csv | 1.1711716308206082 | 4
B0046 | 158 | 711 | 00711.csv | 1.1563410270783216 | 4
B0046 | 160 | 713 | 00713.csv | 1.141082456193516 | 4
B0046 | 162 | 715 | 00715.csv | 1.1352383596118123 | 4
B0046 | 164 | 717 | 00717.csv | 0 | 4
B0046 | 168 | 721 | 00721.csv | 1.2530847858282803 | 4
B0046 | 172 | 725 | 00725.csv | 1.2050453590356518 | 4
B0046 | 174 | 727 | 00727.csv | 1.19119860196273 | 4
B0046 | 176 | 729 | 00729.csv | 1.17463817374538 | 4
B0046 | 178 | 731 | 00731.csv | 1.1555432048235512 | 4
B0046 | 180 | 733 | 00733.csv | 1.1538041170229467 | 4
B0043 | 2 | 739 | 00739.csv | 1.713782642126885 | 22
B0043 | 4 | 741 | 00741.csv | 1.6955681658647108 | 22
B0043 | 6 | 743 | 00743.csv | 1.6814906372051954 | 22
B0043 | 8 | 745 | 00745.csv | 1.6786372409532953 | 22
B0043 | 10 | 747 | 00747.csv | 1.6694168550864992 | 22
B0043 | 14 | 751 | 00751.csv | 0 | 22
B0043 | 16 | 753 | 00753.csv | 1.6611938521224778 | 22
B0043 | 18 | 755 | 00755.csv | 1.6506423382064332 | 22
B0043 | 20 | 757 | 00757.csv | 1.6424273190907783 | 22
B0043 | 22 | 759 | 00759.csv | 1.6353664801041328 | 22
B0043 | 26 | 763 | 00763.csv | 1.633232875930849 | 22
B0043 | 28 | 765 | 00765.csv | 1.6258840554387932 | 22
B0043 | 30 | 767 | 00767.csv | 1.617976174654771 | 22
B0043 | 32 | 769 | 00769.csv | 1.6136652707273988 | 22
B0043 | 34 | 771 | 00771.csv | 1.605821026619692 | 22
B0043 | 38 | 775 | 00775.csv | 1.6033527961961531 | 22
B0043 | 40 | 777 | 00777.csv | 1.5951342406182645 | 22
B0043 | 42 | 779 | 00779.csv | 1.5878135544728507 | 22
B0043 | 44 | 781 | 00781.csv | 1.5800601969084245 | 22
B0043 | 46 | 783 | 00783.csv | 1.575565087879128 | 22
B0043 | 50 | 787 | 00787.csv | 1.5950169012164208 | 22
B0043 | 54 | 791 | 00791.csv | 1.5898075522577595 | 22
B0043 | 56 | 793 | 00793.csv | 1.5807953202097411 | 22
B0043 | 58 | 795 | 00795.csv | 1.5704333289187615 | 22
B0043 | 60 | 797 | 00797.csv | 1.5643368431897877 | 22
B0043 | 62 | 799 | 00799.csv | 1.558307017802491 | 22
B0043 | 66 | 803 | 00803.csv | 1.5537149289772467 | 22
B0043 | 68 | 805 | 00805.csv | 1.549528250585513 | 22
B0043 | 70 | 807 | 00807.csv | 1.5424430535161062 | 22
B0043 | 72 | 809 | 00809.csv | 1.54256227031715 | 22
B0043 | 74 | 811 | 00811.csv | 1.5309356452520158 | 22
B0043 | 78 | 815 | 00815.csv | 1.5247733176952427 | 22
B0043 | 80 | 817 | 00817.csv | 1.5196742408779502 | 22
B0043 | 82 | 819 | 00819.csv | 1.5123696925788683 | 22
B0043 | 84 | 821 | 00821.csv | 1.499914486202397 | 22
B0043 | 86 | 823 | 00823.csv | 1.4924106271188253 | 22
B0043 | 90 | 827 | 00827.csv | 1.492624987952706 | 22
B0043 | 92 | 829 | 00829.csv | 1.4924024018806028 | 22
B0043 | 94 | 831 | 00831.csv | 1.4853020201751674 | 22
B0043 | 96 | 833 | 00833.csv | 1.477208127101587 | 22
B0043 | 98 | 835 | 00835.csv | 1.4694738525181406 | 22
B0043 | 102 | 839 | 00839.csv | 0.057034391042653794 | 4
B0043 | 106 | 843 | 00843.csv | 0.0571536334895882 | 4
B0043 | 108 | 845 | 00845.csv | 0.05729366005937665 | 4
B0043 | 110 | 847 | 00847.csv | 0.05744203185278054 | 4
B0043 | 112 | 849 | 00849.csv | 0.06713062107721124 | 4
B0043 | 115 | 852 | 00852.csv | 0.06714781920234739 | 4
B0043 | 117 | 854 | 00854.csv | 0.06732001211690299 | 4
B0043 | 119 | 856 | 00856.csv | 0.06784038051613318 | 4
B0043 | 121 | 858 | 00858.csv | 0.06799604927210635 | 4
B0043 | 123 | 860 | 00860.csv | 0.06828011147886554 | 4
B0043 | 127 | 864 | 00864.csv | 0.06844632943125976 | 4
B0043 | 129 | 866 | 00866.csv | 0.06851361914788083 | 4
B0043 | 131 | 868 | 00868.csv | 0.06887402435616684 | 4
B0043 | 133 | 870 | 00870.csv | 0.056544389321695726 | 4
B0043 | 135 | 872 | 00872.csv | 0.06918353164189846 | 4
B0043 | 139 | 876 | 00876.csv | 0.059122086455436665 | 4
B0043 | 141 | 878 | 00878.csv | 0.06956120084140223 | 4
B0043 | 143 | 880 | 00880.csv | 0.07017897804376615 | 4
B0043 | 145 | 882 | 00882.csv | 0.07028148183862523 | 4
B0043 | 147 | 884 | 00884.csv | 0.05787364202878375 | 4
B0043 | 151 | 888 | 00888.csv | 0.07056618554293374 | 4
B0043 | 153 | 890 | 00890.csv | 0.057989410208958 | 4
B0043 | 155 | 892 | 00892.csv | 0.07129266446800787 | 4
B0043 | 157 | 894 | 00894.csv | 0.07146546557664281 | 4
B0043 | 159 | 896 | 00896.csv | 0.0716254973792324 | 4
B0043 | 163 | 900 | 00900.csv | 0.07192596356272017 | 4
B0043 | 167 | 904 | 00904.csv | 0.058840095111364746 | 4
B0043 | 169 | 906 | 00906.csv | 0.07213853480103966 | 4
B0043 | 171 | 908 | 00908.csv | 0.07231835711877917 | 4
B0043 | 173 | 910 | 00910.csv | 0.05938170626668099 | 4
B0043 | 175 | 912 | 00912.csv | 0.07294488485625279 | 4
B0043 | 179 | 916 | 00916.csv | 0.07306917734079586 | 4
B0043 | 181 | 918 | 00918.csv | 0.07317054128128272 | 4
B0043 | 183 | 920 | 00920.csv | 0.07347430293304898 | 4
B0043 | 185 | 922 | 00922.csv | 0.06010697591831878 | 4
B0043 | 187 | 924 | 00924.csv | 0.07383162509955737 | 4
B0043 | 191 | 928 | 00928.csv | 0.060495215307428206 | 4
B0043 | 193 | 930 | 00930.csv | 0.060604010237618126 | 4
B0043 | 195 | 932 | 00932.csv | 0.06073438432235217 | 4
B0043 | 197 | 934 | 00934.csv | 0.06099653048237791 | 4
B0043 | 199 | 936 | 00936.csv | 0.061130459259873135 | 4
B0043 | 203 | 940 | 00940.csv | 0.06129124410987595 | 4
B0043 | 205 | 942 | 00942.csv | 0.06130329065804092 | 4
B0043 | 207 | 944 | 00944.csv | 0.061151661574090986 | 4
B0043 | 209 | 946 | 00946.csv | 0.061405387192057306 | 4
B0043 | 211 | 948 | 00948.csv | 0.06175780765942851 | 4
B0043 | 215 | 952 | 00952.csv | 1.5250840516518187 | 4
B0043 | 219 | 956 | 00956.csv | 1.552568811301301 | 4
B0043 | 221 | 958 | 00958.csv | 1.5427752626774387 | 4
B0043 | 223 | 960 | 00960.csv | 1.5331932831264679 | 4
B0043 | 225 | 962 | 00962.csv | 1.5152721949172019 | 4
B0043 | 227 | 964 | 00964.csv | 1.5074989761997712 | 4
B0043 | 231 | 968 | 00968.csv | 1.4896288908647644 | 4
B0043 | 233 | 970 | 00970.csv | 1.4780778852088083 | 4
B0043 | 235 | 972 | 00972.csv | 1.4700035345334466 | 4
B0043 | 237 | 974 | 00974.csv | 1.4565623180137077 | 4
B0043 | 239 | 976 | 00976.csv | 1.445976962830235 | 4
B0043 | 243 | 980 | 00980.csv | 1.4325855992469252 | 4
B0043 | 245 | 982 | 00982.csv | 1.4197344854662965 | 4
B0043 | 247 | 984 | 00984.csv | 1.401262575071573 | 4
B0043 | 249 | 986 | 00986.csv | 1.3862945308535968 | 4
B0043 | 251 | 988 | 00988.csv | 1.384130256052478 | 4
B0043 | 255 | 992 | 00992.csv | 1.3651743201871416 | 4
B0043 | 257 | 994 | 00994.csv | 1.361508332192898 | 4
B0043 | 259 | 996 | 00996.csv | 1.351001663879717 | 4
B0043 | 261 | 998 | 00998.csv | 1.3282588067265129 | 4
B0043 | 263 | 1000 | 01000.csv | 1.3257206687421472 | 4
B0043 | 267 | 1004 | 01004.csv | 1.3142909715978441 | 4
B0043 | 269 | 1006 | 01006.csv | 1.3003260094811093 | 4
B0043 | 271 | 1008 | 01008.csv | 1.2881071401556836 | 4
B0043 | 273 | 1010 | 01010.csv | 1.2767801501201566 | 4
B0032 | 1 | 1013 | 01013.csv | 1.7048641073512139 | 43
B0032 | 3 | 1015 | 01015.csv | 1.8940319526948572 | 43
B0032 | 5 | 1017 | 01017.csv | 1.8747686491853095 | 43
B0032 | 7 | 1019 | 01019.csv | 1.8654947184112376 | 43
B0032 | 9 | 1021 | 01021.csv | 1.8527398169018068 | 43
B0032 | 13 | 1025 | 01025.csv | 1.844174397003866 | 43
B0032 | 15 | 1027 | 01027.csv | 1.8430238477512753 | 43
B0032 | 17 | 1029 | 01029.csv | 1.8302818174911863 | 43
B0032 | 19 | 1031 | 01031.csv | 1.8173838456081814 | 43
B0032 | 21 | 1033 | 01033.csv | 1.8057992981104682 | 43
B0032 | 25 | 1037 | 01037.csv | 1.8149829605049186 | 43
B0032 | 27 | 1039 | 01039.csv | 1.7995150369321797 | 43
B0032 | 29 | 1041 | 01041.csv | 1.7866516942518147 | 43
B0032 | 31 | 1043 | 01043.csv | 1.7735550719416031 | 43
B0032 | 33 | 1045 | 01045.csv | 1.769995333364443 | 43
B0032 | 37 | 1049 | 01049.csv | 1.799526080374287 | 43
B0032 | 39 | 1051 | 01051.csv | 1.7968530684449833 | 43
B0032 | 41 | 1053 | 01053.csv | 1.7838265504081745 | 43
B0032 | 43 | 1055 | 01055.csv | 1.7696444491040102 | 43
B0032 | 45 | 1057 | 01057.csv | 1.7512940457049684 | 43
B0032 | 49 | 1061 | 01061.csv | 1.7697554297961993 | 43
B0032 | 51 | 1063 | 01063.csv | 1.7547726933914918 | 43
B0032 | 53 | 1065 | 01065.csv | 1.7389166355812984 | 43
B0032 | 55 | 1067 | 01067.csv | 1.7337200518764075 | 43
B0032 | 57 | 1069 | 01069.csv | 1.7150972597500092 | 43
B0032 | 61 | 1073 | 01073.csv | 1.7462926148815636 | 43
B0032 | 63 | 1075 | 01075.csv | 1.719149261914565 | 43
B0032 | 65 | 1077 | 01077.csv | 1.711582246191498 | 43
B0032 | 67 | 1079 | 01079.csv | 1.6951051195225901 | 43
B0032 | 69 | 1081 | 01081.csv | 1.7005124371100973 | 43
B0032 | 73 | 1085 | 01085.csv | 1.7080989351250158 | 43
B0032 | 75 | 1087 | 01087.csv | 1.691435430587127 | 43
B0032 | 77 | 1089 | 01089.csv | 1.6844494328889932 | 43
B0032 | 79 | 1091 | 01091.csv | 1.664037581688075 | 43
B0032 | 81 | 1093 | 01093.csv | 1.6686372014231974 | 43
B0032 | 85 | 1097 | 01097.csv | 1.6899344075625968 | 43
B0032 | 87 | 1099 | 01099.csv | 1.669431712846442 | 43
B0032 | 89 | 1101 | 01101.csv | 1.6634226761839213 | 43
B0032 | 91 | 1103 | 01103.csv | 1.6436152195947373 | 43
B0032 | 93 | 1105 | 01105.csv | 1.6358000873538245 | 43
B0039 | 0 | 1109 | 01109.csv | 0.11903831859341765 | 24
B0039 | 4 | 1113 | 01113.csv | 0.4729861500927512 | 24
B0039 | 6 | 1115 | 01115.csv | 0.16280793829202067 | 24
B0039 | 8 | 1117 | 01117.csv | 0.4787632853388766 | 24
B0039 | 10 | 1119 | 01119.csv | 0.4711383364607152 | 24
B0039 | 12 | 1121 | 01121.csv | 0.4668172561120673 | 24
B0039 | 16 | 1125 | 01125.csv | 0.4699932676625547 | 24
B0039 | 20 | 1129 | 01129.csv | 0.4627052684317185 | 24
B0039 | 22 | 1131 | 01131.csv | 0.46049447826560974 | 24
B0039 | 24 | 1133 | 01133.csv | 0.4412227248835694 | 24
B0039 | 26 | 1135 | 01135.csv | 0.44354421943965844 | 24
B0039 | 28 | 1137 | 01137.csv | 0.4126655541164234 | 24
B0039 | 32 | 1141 | 01141.csv | 1.7461791006389626 | 44
B0039 | 36 | 1145 | 01145.csv | 1.7695250734505363 | 44
B0039 | 38 | 1147 | 01147.csv | 1.7715391419501945 | 44
B0039 | 40 | 1149 | 01149.csv | 1.770625483958279 | 44
B0039 | 42 | 1151 | 01151.csv | 1.7704040639447296 | 44
B0039 | 44 | 1153 | 01153.csv | 1.7695081788801759 | 44
B0039 | 48 | 1157 | 01157.csv | 1.7638356274269416 | 44
B0039 | 52 | 1161 | 01161.csv | 1.7715725869786123 | 44
B0039 | 54 | 1163 | 01163.csv | 1.7701196454489683 | 44
B0039 | 56 | 1165 | 01165.csv | 1.7667569752860521 | 44
B0039 | 58 | 1167 | 01167.csv | 1.7648743629092642 | 44
B0039 | 60 | 1169 | 01169.csv | 1.763838685943225 | 44
B0039 | 64 | 1173 | 01173.csv | 1.7657225752056789 | 44
B0039 | 66 | 1175 | 01175.csv | 1.7645632809383045 | 44
B0039 | 68 | 1177 | 01177.csv | 1.7608991948479125 | 44
B0039 | 70 | 1179 | 01179.csv | 1.7598362095817717 | 44
B0039 | 72 | 1181 | 01181.csv | 1.7590955400143164 | 44
B0039 | 76 | 1185 | 01185.csv | 1.7560495443976523 | 44
B0039 | 78 | 1187 | 01187.csv | 1.7571677199949287 | 44
B0039 | 80 | 1189 | 01189.csv | 1.7558911269459976 | 44
B0039 | 82 | 1191 | 01191.csv | 1.7533419072229914 | 44
B0039 | 84 | 1193 | 01193.csv | 1.7506673845335168 | 44
B0039 | 88 | 1197 | 01197.csv | 1.7510006664162403 | 44
B0039 | 90 | 1199 | 01199.csv | 1.7496058853847873 | 44
B0039 | 92 | 1201 | 01201.csv | 1.7477359172183355 | 44
B0039 | 94 | 1203 | 01203.csv | 1.7444225468099093 | 44
B0039 | 96 | 1205 | 01205.csv | 1.743308366083936 | 44
B0039 | 100 | 1209 | 01209.csv | 1.6556691733888471 | 44
B0039 | 104 | 1213 | 01213.csv | 1.64297669457593 | 44
B0039 | 106 | 1215 | 01215.csv | 1.6343822729361266 | 44
B0039 | 108 | 1217 | 01217.csv | 1.6265067062165601 | 44
B0039 | 110 | 1219 | 01219.csv | 1.618865991735961 | 44
B0039 | 112 | 1221 | 01221.csv | 1.6114968339209264 | 44
B0039 | 116 | 1225 | 01225.csv | 1.3240805773461226 | 44
B0039 | 120 | 1229 | 01229.csv | 1.3153386221697692 | 44
B0040 | 0 | 1231 | 01231.csv | 0.6734628137095633 | 24
B0040 | 4 | 1235 | 01235.csv | 0.7913062105760345 | 24
B0040 | 6 | 1237 | 01237.csv | 0.7865824034601745 | 24
B0040 | 8 | 1239 | 01239.csv | 0.7795871426061582 | 24
B0040 | 10 | 1241 | 01241.csv | 0.7628241523125163 | 24
B0040 | 12 | 1243 | 01243.csv | 0.7405021514606399 | 24
B0040 | 16 | 1247 | 01247.csv | 0.7783970881100656 | 24
B0040 | 20 | 1251 | 01251.csv | 0.7733165409025605 | 24
B0040 | 22 | 1253 | 01253.csv | 0.7589575236409498 | 24
B0040 | 24 | 1255 | 01255.csv | 0.7407399462256391 | 24
B0040 | 26 | 1257 | 01257.csv | 0.7446218752617147 | 24
B0040 | 28 | 1259 | 01259.csv | 0.7149875629820736 | 24
B0040 | 32 | 1263 | 01263.csv | 1.7075144448533202 | 44
B0040 | 36 | 1267 | 01267.csv | 1.730880859428193 | 44
B0040 | 38 | 1269 | 01269.csv | 1.7328212845233328 | 44
B0040 | 40 | 1271 | 01271.csv | 1.7317734323431513 | 44
B0040 | 42 | 1273 | 01273.csv | 1.7341296392350067 | 44
B0040 | 44 | 1275 | 01275.csv | 1.7334756929990074 | 44
B0040 | 48 | 1279 | 01279.csv | 1.7243057179457875 | 44
B0040 | 52 | 1283 | 01283.csv | 1.7318975861687205 | 44
B0040 | 54 | 1285 | 01285.csv | 1.7333691208377457 | 44
B0040 | 56 | 1287 | 01287.csv | 1.732175650153278 | 44
B0040 | 58 | 1289 | 01289.csv | 1.7334832776102866 | 44
B0040 | 60 | 1291 | 01291.csv | 1.732372495746513 | 44
B0040 | 64 | 1295 | 01295.csv | 1.7338175297202416 | 44
B0040 | 66 | 1297 | 01297.csv | 1.7329630786357868 | 44
B0040 | 68 | 1299 | 01299.csv | 1.7318839084573339 | 44
B0040 | 70 | 1301 | 01301.csv | 1.7306960059812662 | 44
B0040 | 72 | 1303 | 01303.csv | 1.7296011601947467 | 44
B0040 | 76 | 1307 | 01307.csv | 1.7296187381064656 | 44
B0040 | 78 | 1309 | 01309.csv | 1.7307198617163877 | 44
B0040 | 80 | 1311 | 01311.csv | 1.729274556175907 | 44
B0040 | 82 | 1313 | 01313.csv | 1.7297962212599596 | 44
B0040 | 84 | 1315 | 01315.csv | 1.7268942069037494 | 44
B0040 | 88 | 1319 | 01319.csv | 1.7272191689306016 | 44
B0040 | 90 | 1321 | 01321.csv | 1.7285674981160106 | 44
B0040 | 92 | 1323 | 01323.csv | 1.726636381605547 | 44
B0040 | 94 | 1325 | 01325.csv | 1.7262424141835067 | 44
B0040 | 96 | 1327 | 01327.csv | 1.7252725927602899 | 44
B0040 | 100 | 1331 | 01331.csv | 1.6668026877455053 | 44
B0040 | 104 | 1335 | 01335.csv | 1.666754853762041 | 44
B0040 | 106 | 1337 | 01337.csv | 1.6583274448761054 | 44
B0040 | 108 | 1339 | 01339.csv | 1.65032263550715 | 44
B0040 | 110 | 1341 | 01341.csv | 1.6493406341242296 | 44
B0040 | 112 | 1343 | 01343.csv | 1.641919055037739 | 44
B0040 | 116 | 1347 | 01347.csv | 0.425812451177779 | 44
B0040 | 120 | 1351 | 01351.csv | 0.5569902643736575 | 44
B0029 | 1 | 1354 | 01354.csv | 1.697507332205763 | 43
B0029 | 3 | 1356 | 01356.csv | 1.844701206961174 | 43
B0029 | 5 | 1358 | 01358.csv | 1.8254376674722927 | 43
B0029 | 7 | 1360 | 01360.csv | 1.815750429913437 | 43
B0029 | 9 | 1362 | 01362.csv | 1.8132993337127028 | 43
B0029 | 13 | 1366 | 01366.csv | 1.8151647619660576 | 43
B0029 | 15 | 1368 | 01368.csv | 1.8143317955190057 | 43
B0029 | 17 | 1370 | 01370.csv | 1.801343601809866 | 43
B0029 | 19 | 1372 | 01372.csv | 1.7881558802945825 | 43
B0029 | 21 | 1374 | 01374.csv | 1.7760714604539518 | 43
B0029 | 25 | 1378 | 01378.csv | 1.7852807447597443 | 43
B0029 | 27 | 1380 | 01380.csv | 1.7698116401111978 | 43
B0029 | 29 | 1382 | 01382.csv | 1.7565231680521758 | 43
B0029 | 31 | 1384 | 01384.csv | 1.7543413277348154 | 43
B0029 | 33 | 1386 | 01386.csv | 1.7392875506998715 | 43
B0029 | 37 | 1390 | 01390.csv | 1.7797845109331345 | 43
B0029 | 39 | 1392 | 01392.csv | 1.7657088508465202 | 43
B0029 | 41 | 1394 | 01394.csv | 1.7523941408724169 | 43
B0029 | 43 | 1396 | 01396.csv | 1.7380191225603105 | 43
B0029 | 45 | 1398 | 01398.csv | 1.7312214443143976 | 43
B0029 | 49 | 1402 | 01402.csv | 1.7379128985265808 | 43
B0029 | 51 | 1404 | 01404.csv | 1.7224270683625882 | 43
B0029 | 53 | 1406 | 01406.csv | 1.7184213765608034 | 43
B0029 | 55 | 1408 | 01408.csv | 1.7010220930648232 | 43
B0029 | 57 | 1410 | 01410.csv | 1.693698739563104 | 43
B0029 | 61 | 1414 | 01414.csv | 1.713072721286705 | 43
B0029 | 63 | 1416 | 01416.csv | 1.6976972688567131 | 43
B0029 | 65 | 1418 | 01418.csv | 1.6899314034061208 | 43
B0029 | 67 | 1420 | 01420.csv | 1.685023551367069 | 43
B0029 | 69 | 1422 | 01422.csv | 1.678389965463405 | 43
B0029 | 73 | 1426 | 01426.csv | 1.6737947494868326 | 43
B0029 | 75 | 1428 | 01428.csv | 1.6687898927884715 | 43
B0029 | 77 | 1430 | 01430.csv | 1.6492566306631427 | 43
B0029 | 79 | 1432 | 01432.csv | 1.6409676757039668 | 43
B0029 | 81 | 1434 | 01434.csv | 1.6456360229757092 | 43
B0029 | 85 | 1438 | 01438.csv | 1.654547743574037 | 43
B0029 | 87 | 1440 | 01440.csv | 1.6461201520877546 | 43
B0029 | 89 | 1442 | 01442.csv | 1.6275119188151763 | 43
B0029 | 91 | 1444 | 01444.csv | 1.6200530533464497 | 43
B0029 | 93 | 1446 | 01446.csv | 1.612079811711934 | 43
B0028 | 3 | 1453 | 01453.csv | 1.8046847720100736 | 24
B0028 | 5 | 1455 | 01455.csv | 1.8047833214525881 | 24
B0028 | 7 | 1457 | 01457.csv | 1.797618668222458 | 24
B0028 | 9 | 1459 | 01459.csv | 1.7929913687761174 | 24
B0028 | 11 | 1461 | 01461.csv | 1.7919180081592216 | 24
B0028 | 15 | 1465 | 01465.csv | 1.775026135903797 | 24
B0028 | 19 | 1469 | 01469.csv | 1.7920487852223415 | 24
B0028 | 22 | 1472 | 01472.csv | 1.790475801581265 | 24
B0028 | 24 | 1474 | 01474.csv | 1.7868365091987264 | 24
B0028 | 26 | 1476 | 01476.csv | 1.7871529619962185 | 24
B0028 | 30 | 1480 | 01480.csv | 1.7816340617009505 | 24
B0028 | 34 | 1484 | 01484.csv | 1.7850235136604733 | 24
B0028 | 36 | 1486 | 01486.csv | 1.7803865429693038 | 24
B0028 | 38 | 1488 | 01488.csv | 1.7789060856417256 | 24
B0028 | 40 | 1490 | 01490.csv | 1.7738387518973049 | 24
B0028 | 42 | 1492 | 01492.csv | 1.769682881523146 | 24
B0028 | 46 | 1496 | 01496.csv | 1.7408787283206992 | 24
B0028 | 50 | 1500 | 01500.csv | 1.7648189744011906 | 24
B0028 | 52 | 1502 | 01502.csv | 1.7617857390844023 | 24
B0028 | 54 | 1504 | 01504.csv | 1.75770610357021 | 24
B0028 | 56 | 1506 | 01506.csv | 1.7519375960601256 | 24
B0028 | 58 | 1508 | 01508.csv | 1.7521244035832177 | 24
B0028 | 65 | 1515 | 01515.csv | 1.7597714133989641 | 24
B0028 | 67 | 1517 | 01517.csv | 1.7483011320324189 | 24
B0028 | 69 | 1519 | 01519.csv | 1.7411482627836237 | 24
B0028 | 71 | 1521 | 01521.csv | 1.7363833316311177 | 24
B0028 | 73 | 1523 | 01523.csv | 1.736559066269527 | 24
B0028 | 77 | 1527 | 01527.csv | 1.7172335652295245 | 24
B0042 | 2 | 1532 | 01532.csv | 1.7287126633755356 | 22
B0042 | 4 | 1534 | 01534.csv | 1.7314706281853145 | 22
B0042 | 6 | 1536 | 01536.csv | 1.7282350363146088 | 22
B0042 | 8 | 1538 | 01538.csv | 1.720344742291621 | 22
B0042 | 10 | 1540 | 01540.csv | 1.7221734367707637 | 22
B0042 | 14 | 1544 | 01544.csv | 0 | 22
B0042 | 16 | 1546 | 01546.csv | 1.708669577331945 | 22
B0042 | 18 | 1548 | 01548.csv | 1.7036476485918646 | 22
B0042 | 20 | 1550 | 01550.csv | 1.6958375743577971 | 22
B0042 | 22 | 1552 | 01552.csv | 1.6949064846676911 | 22
B0042 | 26 | 1556 | 01556.csv | 1.6874768094352455 | 22
B0042 | 28 | 1558 | 01558.csv | 1.685989172917945 | 22
B0042 | 30 | 1560 | 01560.csv | 1.6782864747774933 | 22
B0042 | 32 | 1562 | 01562.csv | 1.6739647640901527 | 22
B0042 | 34 | 1564 | 01564.csv | 1.6722378801237066 | 22
B0042 | 38 | 1568 | 01568.csv | 1.6759897900491967 | 22
B0042 | 40 | 1570 | 01570.csv | 1.6618247672847988 | 22
B0042 | 42 | 1572 | 01572.csv | 1.6606710352566112 | 22
B0042 | 44 | 1574 | 01574.csv | 1.6530644874507203 | 22
B0042 | 46 | 1576 | 01576.csv | 1.649953986270456 | 22
B0042 | 50 | 1580 | 01580.csv | 1.681297805444492 | 22
B0042 | 54 | 1584 | 01584.csv | 1.6700520424481298 | 22
B0042 | 56 | 1586 | 01586.csv | 1.667181860354792 | 22
B0042 | 58 | 1588 | 01588.csv | 1.6568865613275168 | 22
B0042 | 60 | 1590 | 01590.csv | 1.6449819446579936 | 22
B0042 | 62 | 1592 | 01592.csv | 1.639214585000014 | 22
B0042 | 66 | 1596 | 01596.csv | 1.6410599890208055 | 22
B0042 | 68 | 1598 | 01598.csv | 1.6432696512198481 | 22
B0042 | 70 | 1600 | 01600.csv | 1.6298673102402295 | 22
B0042 | 72 | 1602 | 01602.csv | 1.6238536344658807 | 22
B0042 | 74 | 1604 | 01604.csv | 1.6186308887044174 | 22
B0042 | 78 | 1608 | 01608.csv | 1.6193418112441196 | 22
B0042 | 80 | 1610 | 01610.csv | 1.614593271326993 | 22
B0042 | 82 | 1612 | 01612.csv | 1.6072040891927848 | 22
B0042 | 84 | 1614 | 01614.csv | 1.6012663590062357 | 22
B0042 | 86 | 1616 | 01616.csv | 1.5940407410631041 | 22
B0042 | 90 | 1620 | 01620.csv | 1.5946888289374477 | 22
B0042 | 92 | 1622 | 01622.csv | 1.5882100957302596 | 22
B0042 | 94 | 1624 | 01624.csv | 1.587985558077698 | 22
B0042 | 96 | 1626 | 01626.csv | 1.5799165406650344 | 22
B0042 | 98 | 1628 | 01628.csv | 1.5655946193652834 | 22
B0042 | 102 | 1632 | 01632.csv | 0.07070127737340176 | 4
B0042 | 106 | 1636 | 01636.csv | 0.08416878530139071 | 4
B0042 | 108 | 1638 | 01638.csv | 0.08443785621465827 | 4
B0042 | 110 | 1640 | 01640.csv | 0.08478919060590338 | 4
B0042 | 112 | 1642 | 01642.csv | 0.09334258183442584 | 4
B0042 | 115 | 1645 | 01645.csv | 0.10603180131397782 | 4
B0042 | 117 | 1647 | 01647.csv | 0.106505866207118 | 4
B0042 | 119 | 1649 | 01649.csv | 0.09439111585512952 | 4
B0042 | 121 | 1651 | 01651.csv | 0.09450595927387112 | 4
B0042 | 123 | 1653 | 01653.csv | 0.08211456108215626 | 4
B0042 | 127 | 1657 | 01657.csv | 0.09518470631946747 | 4
B0042 | 129 | 1659 | 01659.csv | 0.09539129998659052 | 4
B0042 | 131 | 1661 | 01661.csv | 0.08289664565854568 | 4
B0042 | 133 | 1663 | 01663.csv | 0.08343199036452603 | 4
B0042 | 135 | 1665 | 01665.csv | 0.09624772156495698 | 4
B0042 | 139 | 1669 | 01669.csv | 0.0871279249656989 | 4
B0042 | 141 | 1671 | 01671.csv | 0.09681912182757578 | 4
B0042 | 143 | 1673 | 01673.csv | 0.08440054891345107 | 4
B0042 | 145 | 1675 | 01675.csv | 0.09770121716674529 | 4
B0042 | 147 | 1677 | 01677.csv | 0.08517426476572666 | 4
B0042 | 151 | 1681 | 01681.csv | 0.08471993544879124 | 4
B0042 | 153 | 1683 | 01683.csv | 0.08548836969893649 | 4
B0042 | 155 | 1685 | 01685.csv | 0.08577749933433501 | 4
B0042 | 157 | 1687 | 01687.csv | 0.08595553255245832 | 4
B0042 | 159 | 1689 | 01689.csv | 0.08614796979658328 | 4
B0042 | 163 | 1693 | 01693.csv | 0.08652450808993331 | 4
B0042 | 167 | 1697 | 01697.csv | 0.08676036428685732 | 4
B0042 | 169 | 1699 | 01699.csv | 0.08662025389371077 | 4
B0042 | 171 | 1701 | 01701.csv | 0.0869802394927499 | 4
B0042 | 173 | 1703 | 01703.csv | 0.07387787113473963 | 4
B0042 | 175 | 1705 | 01705.csv | 0.08775865702231889 | 4
B0042 | 179 | 1709 | 01709.csv | 0.08790576300272998 | 4
B0042 | 181 | 1711 | 01711.csv | 0.08808784882200178 | 4
B0042 | 183 | 1713 | 01713.csv | 0.08834250268158712 | 4
B0042 | 185 | 1715 | 01715.csv | 0.07463055332745072 | 4
B0042 | 187 | 1717 | 01717.csv | 0.07485698665122698 | 4
B0042 | 191 | 1721 | 01721.csv | 0.07527573643141765 | 4
B0042 | 193 | 1723 | 01723.csv | 0.07532351860488727 | 4
B0042 | 195 | 1725 | 01725.csv | 0.07553765302367196 | 4
B0042 | 197 | 1727 | 01727.csv | 0.07584285606128259 | 4
B0042 | 199 | 1729 | 01729.csv | 0.0759921803489148 | 4
B0042 | 203 | 1733 | 01733.csv | 0.07621652609591999 | 4
B0042 | 205 | 1735 | 01735.csv | 0.06216923141552526 | 4
B0042 | 207 | 1737 | 01737.csv | 0.0759822277461493 | 4
B0042 | 209 | 1739 | 01739.csv | 0.06227013548943564 | 4
B0042 | 211 | 1741 | 01741.csv | 0.06259446608798445 | 4
B0042 | 215 | 1745 | 01745.csv | 1.4377344766079456 | 4
B0042 | 219 | 1749 | 01749.csv | 1.5246019289244055 | 4
B0042 | 221 | 1751 | 01751.csv | 1.5215273965539478 | 4
B0042 | 223 | 1753 | 01753.csv | 1.5155323631175952 | 4
B0042 | 225 | 1755 | 01755.csv | 1.5044249661534554 | 4
B0042 | 227 | 1757 | 01757.csv | 1.5001507149498807 | 4
B0042 | 231 | 1761 | 01761.csv | 1.489011227320312 | 4
B0042 | 233 | 1763 | 01763.csv | 1.4810149357562845 | 4
B0042 | 235 | 1765 | 01765.csv | 1.476262027748574 | 4
B0042 | 237 | 1767 | 01767.csv | 1.4662551025438961 | 4
B0042 | 239 | 1769 | 01769.csv | 1.4593282593817019 | 4
B0042 | 243 | 1773 | 01773.csv | 1.445704157754381 | 4
B0042 | 245 | 1775 | 01775.csv | 1.4400686089389023 | 4
B0042 | 247 | 1777 | 01777.csv | 1.4290313659547842 | 4
B0042 | 249 | 1779 | 01779.csv | 1.414172188151386 | 4
B0042 | 251 | 1781 | 01781.csv | 1.415603079129078 | 4
B0042 | 255 | 1785 | 01785.csv | 1.3994410223300702 | 4
B0042 | 257 | 1787 | 01787.csv | 1.3959635285794907 | 4
B0042 | 259 | 1789 | 01789.csv | 1.3929784652630588 | 4
B0042 | 261 | 1791 | 01791.csv | 1.3740772023800918 | 4
B0042 | 263 | 1793 | 01793.csv | 1.3752493030002435 | 4
B0042 | 267 | 1797 | 01797.csv | 1.3671966130854505 | 4
B0042 | 269 | 1799 | 01799.csv | 1.356887600783644 | 4
B0042 | 271 | 1801 | 01801.csv | 1.3449320225969348 | 4
B0042 | 273 | 1803 | 01803.csv | 1.3374691704584258 | 4
B0034 | 0 | 1805 | 01805.csv | 0.7459302957645664 | 24
B0034 | 4 | 1809 | 01809.csv | 1.6623217152845853 | 24
B0034 | 6 | 1811 | 01811.csv | 1.645087369694532 | 24
B0034 | 8 | 1813 | 01813.csv | 1.620729289277574 | 24
B0034 | 10 | 1815 | 01815.csv | 1.5967402025126005 | 24
B0034 | 12 | 1817 | 01817.csv | 1.4856500618812698 | 24
B0034 | 16 | 1821 | 01821.csv | 1.4866702197497013 | 24
B0034 | 18 | 1823 | 01823.csv | 1.4701330958405268 | 24
B0034 | 20 | 1825 | 01825.csv | 1.4565041801019636 | 24
B0034 | 22 | 1827 | 01827.csv | 1.4418961035576472 | 24
B0034 | 24 | 1829 | 01829.csv | 1.4370949588970292 | 24
B0034 | 28 | 1833 | 01833.csv | 1.4458703624967404 | 24
B0034 | 30 | 1835 | 01835.csv | 1.4321040545618373 | 24
B0034 | 32 | 1837 | 01837.csv | 1.426720633302465 | 24
B0034 | 34 | 1839 | 01839.csv | 1.4230846885129826 | 24
B0034 | 36 | 1841 | 01841.csv | 1.4409479522418907 | 24
B0034 | 40 | 1845 | 01845.csv | 1.486901544051865 | 24
B0034 | 42 | 1847 | 01847.csv | 1.5245313226850703 | 24
B0034 | 44 | 1849 | 01849.csv | 1.4629049605190707 | 24
B0034 | 46 | 1851 | 01851.csv | 1.4230794508549893 | 24
B0034 | 48 | 1853 | 01853.csv | 1.4051040863603435 | 24
B0034 | 52 | 1857 | 01857.csv | 1.6329463925070862 | 24
B0034 | 56 | 1861 | 01861.csv | 1.5687138208259117 | 24
B0034 | 58 | 1863 | 01863.csv | 1.5149520966053402 | 24
B0034 | 60 | 1865 | 01865.csv | 1.4855182940634626 | 24
B0034 | 62 | 1867 | 01867.csv | 1.480771929049074 | 24
B0034 | 64 | 1869 | 01869.csv | 1.484026357317059 | 24
B0034 | 68 | 1873 | 01873.csv | 1.4922153055506522 | 24
B0034 | 70 | 1875 | 01875.csv | 1.473312924099279 | 24
B0034 | 72 | 1877 | 01877.csv | 1.441593178980006 | 24
B0034 | 74 | 1879 | 01879.csv | 1.4225873198015788 | 24
B0034 | 76 | 1881 | 01881.csv | 1.4266489379486664 | 24
B0034 | 80 | 1885 | 01885.csv | 1.4596775560238577 | 24
B0034 | 82 | 1887 | 01887.csv | 1.4396159938545154 | 24
B0034 | 84 | 1889 | 01889.csv | 1.4195512657848512 | 24
B0034 | 86 | 1891 | 01891.csv | 1.4118101714470452 | 24
B0034 | 88 | 1893 | 01893.csv | 1.4044196701845313 | 24
B0034 | 92 | 1897 | 01897.csv | 1.4735059098606866 | 24
B0034 | 94 | 1899 | 01899.csv | 1.492658600645149 | 24
B0034 | 96 | 1901 | 01901.csv | 1.4820260149945934 | 24
B0034 | 98 | 1903 | 01903.csv | 1.423575357658995 | 24
B0034 | 100 | 1905 | 01905.csv | 1.4038252197245347 | 24
B0034 | 104 | 1909 | 01909.csv | 1.5363173478836125 | 24
B0034 | 108 | 1913 | 01913.csv | 1.5440367168176732 | 24
B0034 | 110 | 1915 | 01915.csv | 1.507892155360249 | 24
B0034 | 112 | 1917 | 01917.csv | 1.8203060058691092 | 24
B0034 | 116 | 1921 | 01921.csv | 1.5936575758226643 | 24
B0034 | 118 | 1923 | 01923.csv | 1.533070464968097 | 24
B0034 | 120 | 1925 | 01925.csv | 1.4862143093107285 | 24
B0034 | 122 | 1927 | 01927.csv | 1.5029318848267783 | 24
B0034 | 124 | 1929 | 01929.csv | 1.5202185406928062 | 24
B0034 | 128 | 1933 | 01933.csv | 1.5118194735004464 | 24
B0034 | 130 | 1935 | 01935.csv | 1.464601301820905 | 24
B0034 | 132 | 1937 | 01937.csv | 1.4546140961511749 | 24
B0034 | 134 | 1939 | 01939.csv | 1.4333400490204142 | 24
B0034 | 136 | 1941 | 01941.csv | 1.4493262346396159 | 24
B0034 | 140 | 1945 | 01945.csv | 1.495199821798908 | 24
B0034 | 142 | 1947 | 01947.csv | 1.4720590241846008 | 24
B0034 | 144 | 1949 | 01949.csv | 1.4097383014648728 | 24
B0034 | 146 | 1951 | 01951.csv | 1.3861944181384176 | 24
B0034 | 148 | 1953 | 01953.csv | 1.3624125407550536 | 24
B0034 | 152 | 1957 | 01957.csv | 1.4471377445077278 | 24
B0034 | 154 | 1959 | 01959.csv | 1.4554483390450048 | 24
B0034 | 156 | 1961 | 01961.csv | 1.4423952167302958 | 24
B0034 | 158 | 1963 | 01963.csv | 1.377541945989605 | 24
B0034 | 160 | 1965 | 01965.csv | 1.3539935892900532 | 24
B0034 | 164 | 1969 | 01969.csv | 1.5509038861664448 | 24
B0034 | 168 | 1973 | 01973.csv | 1.5562932697752867 | 24
B0034 | 170 | 1975 | 01975.csv | 1.5067526605064707 | 24
B0034 | 172 | 1977 | 01977.csv | 1.444138733302766 | 24
B0034 | 174 | 1979 | 01979.csv | 1.4144103811292437 | 24
B0034 | 176 | 1981 | 01981.csv | 1.3897574212362729 | 24
B0034 | 180 | 1985 | 01985.csv | 1.449968311475299 | 24
B0034 | 182 | 1987 | 01987.csv | 1.4678653068012166 | 24
B0034 | 184 | 1989 | 01989.csv | 1.4290644310445066 | 24
B0034 | 186 | 1991 | 01991.csv | 1.376744834668327 | 24
B0034 | 188 | 1993 | 01993.csv | 1.3515813262521057 | 24
B0034 | 192 | 1997 | 01997.csv | 1.353993472828928 | 24
B0034 | 194 | 1999 | 01999.csv | 1.3577165116893766 | 24
B0034 | 196 | 2001 | 02001.csv | 1.334169315351027 | 24
B0034 | 198 | 2003 | 02003.csv | 1.3372147888783987 | 24
B0034 | 200 | 2005 | 02005.csv | 1.339045224276927 | 24
B0034 | 204 | 2009 | 02009.csv | 1.3439244604756322 | 24
B0034 | 206 | 2011 | 02011.csv | 1.3454786192090245 | 24
B0034 | 208 | 2013 | 02013.csv | 1.3482263029682544 | 24
B0034 | 210 | 2015 | 02015.csv | 1.3373192299576058 | 24
B0034 | 212 | 2017 | 02017.csv | 1.3402523341553034 | 24
B0034 | 216 | 2021 | 02021.csv | 1.3290965682379121 | 24
B0034 | 218 | 2023 | 02023.csv | 1.3323485655766352 | 24
B0034 | 220 | 2025 | 02025.csv | 1.3501541310555516 | 24
B0034 | 222 | 2027 | 02027.csv | 1.381523441054128 | 24
B0034 | 224 | 2029 | 02029.csv | 1.3835971952817807 | 24
B0034 | 228 | 2033 | 02033.csv | 1.3301161862080901 | 24
B0034 | 230 | 2035 | 02035.csv | 1.3176982121703233 | 24
B0034 | 232 | 2037 | 02037.csv | 1.3063657719651272 | 24
B0034 | 234 | 2039 | 02039.csv | 1.3381567383793782 | 24
B0034 | 236 | 2041 | 02041.csv | 1.3563258092165067 | 24
B0034 | 240 | 2045 | 02045.csv | 1.3648997529550058 | 24
B0034 | 242 | 2047 | 02047.csv | 1.3337639975535058 | 24
B0034 | 244 | 2049 | 02049.csv | 1.3060123668658763 | 24
B0034 | 246 | 2051 | 02051.csv | 1.3101868361375808 | 24
B0034 | 248 | 2053 | 02053.csv | 1.3567668941696103 | 24
B0034 | 252 | 2057 | 02057.csv | 1.3916857433587717 | 24
B0034 | 254 | 2059 | 02059.csv | 1.3629935079344777 | 24
B0034 | 256 | 2061 | 02061.csv | 1.3211711973900628 | 24
B0034 | 258 | 2063 | 02063.csv | 1.3074869015593356 | 24
B0034 | 260 | 2065 | 02065.csv | 1.3105881895483489 | 24
B0034 | 264 | 2069 | 02069.csv | 1.376312668196664 | 24
B0034 | 266 | 2071 | 02071.csv | 1.391764929132287 | 24
B0034 | 268 | 2073 | 02073.csv | 1.3649746353453525 | 24
B0034 | 270 | 2075 | 02075.csv | 1.3219093937291897 | 24
B0034 | 272 | 2077 | 02077.csv | 1.3090033888073913 | 24
B0034 | 276 | 2081 | 02081.csv | 1.3327005721973733 | 24
B0034 | 278 | 2083 | 02083.csv | 1.7423975189669398 | 24
B0034 | 282 | 2087 | 02087.csv | 1.37734756281946 | 24
B0034 | 284 | 2089 | 02089.csv | 1.34875988767775 | 24
B0034 | 286 | 2091 | 02091.csv | 1.3501504559881146 | 24
B0034 | 288 | 2093 | 02093.csv | 1.3387814875085953 | 24
B0034 | 290 | 2095 | 02095.csv | 1.3253371210402685 | 24
B0034 | 294 | 2099 | 02099.csv | 1.3308160596334049 | 24
B0034 | 296 | 2101 | 02101.csv | 1.333083376618503 | 24
B0034 | 298 | 2103 | 02103.csv | 1.3333226534895923 | 24
B0034 | 300 | 2105 | 02105.csv | 1.3264281097516475 | 24
B0034 | 302 | 2107 | 02107.csv | 1.323971040986857 | 24
B0034 | 306 | 2111 | 02111.csv | 1.3249364225071156 | 24
B0034 | 308 | 2113 | 02113.csv | 1.3283067675570923 | 24
B0034 | 310 | 2115 | 02115.csv | 1.314584348909226 | 24
B0034 | 312 | 2117 | 02117.csv | 1.3166841798543303 | 24
B0034 | 314 | 2119 | 02119.csv | 1.3041727649654073 | 24
B0034 | 318 | 2123 | 02123.csv | 1.3534450073572306 | 24
B0034 | 320 | 2125 | 02125.csv | 1.371294082513786 | 24
B0034 | 322 | 2127 | 02127.csv | 1.357699321922511 | 24
B0034 | 324 | 2129 | 02129.csv | 1.3286903090919502 | 24
B0034 | 326 | 2131 | 02131.csv | 1.3143943268181724 | 24
B0034 | 330 | 2135 | 02135.csv | 1.3866783030110723 | 24
B0034 | 334 | 2139 | 02139.csv | 1.3868330458429208 | 24
B0034 | 336 | 2141 | 02141.csv | 1.3548037379291014 | 24
B0034 | 338 | 2143 | 02143.csv | 1.3255787669951669 | 24
B0034 | 340 | 2145 | 02145.csv | 1.3119728676377553 | 24
B0034 | 342 | 2147 | 02147.csv | 1.3064487948795198 | 24
B0034 | 346 | 2151 | 02151.csv | 1.3418431880549024 | 24
B0034 | 348 | 2153 | 02153.csv | 1.3609210170759327 | 24
B0034 | 350 | 2155 | 02155.csv | 1.3299603677394973 | 24
B0034 | 352 | 2157 | 02157.csv | 1.299069387625936 | 24
B0034 | 354 | 2159 | 02159.csv | 1.2984544371955695 | 24
B0034 | 358 | 2163 | 02163.csv | 1.3176486091610087 | 24
B0034 | 360 | 2165 | 02165.csv | 1.3360648564106594 | 24
B0034 | 362 | 2167 | 02167.csv | 1.3635797361860138 | 24
B0034 | 364 | 2169 | 02169.csv | 1.3333112541544827 | 24
B0034 | 366 | 2171 | 02171.csv | 1.3023273463118925 | 24
B0034 | 370 | 2175 | 02175.csv | 1.2888728444455875 | 24
B0034 | 372 | 2177 | 02177.csv | 1.2902746194203034 | 24
B0034 | 374 | 2179 | 02179.csv | 1.292407565676824 | 24
B0034 | 376 | 2181 | 02181.csv | 1.2954091505102339 | 24
B0034 | 378 | 2183 | 02183.csv | 1.283229881592695 | 24
B0034 | 382 | 2187 | 02187.csv | 1.4557454024367817 | 24
B0034 | 386 | 2191 | 02191.csv | 1.454676342673242 | 24
B0034 | 388 | 2193 | 02193.csv | 1.423427718198495 | 24
B0034 | 390 | 2195 | 02195.csv | 1.392551210363313 | 24
B0034 | 392 | 2197 | 02197.csv | 1.3765732493746907 | 24
B0034 | 394 | 2199 | 02199.csv | 1.3810190828982352 | 24
B0034 | 398 | 2203 | 02203.csv | 1.4007568321672863 | 24
B0034 | 400 | 2205 | 02205.csv | 1.374645303479972 | 24
B0034 | 402 | 2207 | 02207.csv | 1.3345924114397838 | 24
B0034 | 404 | 2209 | 02209.csv | 1.336396621564738 | 24
B0034 | 406 | 2211 | 02211.csv | 1.3069152971756248 | 24
B0034 | 410 | 2215 | 02215.csv | 1.341539456674081 | 24
B0034 | 412 | 2217 | 02217.csv | 1.346388970161922 | 24
B0034 | 414 | 2219 | 02219.csv | 1.344989807277774 | 24
B0034 | 416 | 2221 | 02221.csv | 1.3158760805047784 | 24
B0034 | 418 | 2223 | 02223.csv | 1.2972766889740088 | 24
B0034 | 422 | 2227 | 02227.csv | 1.2851255211005648 | 24
B0034 | 424 | 2229 | 02229.csv | 1.3190209156530253 | 24
B0034 | 426 | 2231 | 02231.csv | 1.3410097849290994 | 24
B0034 | 428 | 2233 | 02233.csv | 1.326126983882746 | 24
B0034 | 430 | 2235 | 02235.csv | 1.3091442679990724 | 24
B0034 | 434 | 2239 | 02239.csv | 1.363001289617145 | 24
B0034 | 438 | 2243 | 02243.csv | 1.329285701687194 | 24
B0034 | 440 | 2245 | 02245.csv | 1.2969085930621855 | 24
B0034 | 442 | 2247 | 02247.csv | 1.2986285924941396 | 24
B0034 | 444 | 2249 | 02249.csv | 1.2840657611821942 | 24
B0034 | 446 | 2251 | 02251.csv | 1.3021015914136362 | 24
B0034 | 450 | 2255 | 02255.csv | 1.3089076351731335 | 24
B0034 | 452 | 2257 | 02257.csv | 1.2722519696513912 | 24
B0034 | 454 | 2259 | 02259.csv | 1.276011534360331 | 24
B0034 | 456 | 2261 | 02261.csv | 1.2605053003103004 | 24
B0034 | 458 | 2263 | 02263.csv | 1.2660681251347115 | 24
B0034 | 462 | 2267 | 02267.csv | 1.265829016865281 | 24
B0034 | 464 | 2269 | 02269.csv | 1.2655873898206993 | 24
B0034 | 466 | 2271 | 02271.csv | 1.2663598323027554 | 24
B0034 | 468 | 2273 | 02273.csv | 1.2868479432728903 | 24
B0034 | 470 | 2275 | 02275.csv | 1.270026164613209 | 24
B0034 | 474 | 2279 | 02279.csv | 1.34598253292492 | 24
B0034 | 476 | 2281 | 02281.csv | 1.3286875315413778 | 24
B0034 | 478 | 2283 | 02283.csv | 1.31203071983408 | 24
B0034 | 480 | 2285 | 02285.csv | 1.295125492961198 | 24
B0034 | 482 | 2287 | 02287.csv | 1.2802601605963335 | 24
B0038 | 0 | 2291 | 02291.csv | 0.8980573709676724 | 24
B0038 | 4 | 2295 | 02295.csv | 1.1026236331914077 | 24
B0038 | 6 | 2297 | 02297.csv | 1.0885801879473431 | 24
B0038 | 8 | 2299 | 02299.csv | 1.0613249847591086 | 24
B0038 | 10 | 2301 | 02301.csv | 1.0347062057983545 | 24
B0038 | 12 | 2303 | 02303.csv | 1.0269978594353013 | 24
B0038 | 16 | 2307 | 02307.csv | 1.0785019710989419 | 24
B0038 | 20 | 2311 | 02311.csv | 1.0638897478802845 | 24
B0038 | 22 | 2313 | 02313.csv | 1.0366551223324423 | 24
B0038 | 24 | 2315 | 02315.csv | 1.030941327482094 | 24
B0038 | 26 | 2317 | 02317.csv | 1.0140084541034655 | 24
B0038 | 28 | 2319 | 02319.csv | 1.008516095994519 | 24
B0038 | 32 | 2323 | 02323.csv | 1.7419245088095903 | 44
B0038 | 36 | 2327 | 02327.csv | 1.779741859708433 | 44
B0038 | 38 | 2329 | 02329.csv | 1.7815666306452766 | 44
B0038 | 40 | 2331 | 02331.csv | 1.7834859577156017 | 44
B0038 | 42 | 2333 | 02333.csv | 1.7864411650415675 | 44
B0038 | 44 | 2335 | 02335.csv | 1.7859997608067948 | 44
B0038 | 48 | 2339 | 02339.csv | 1.7769523773001608 | 44
B0038 | 52 | 2343 | 02343.csv | 1.781428917321899 | 44
B0038 | 54 | 2345 | 02345.csv | 1.7859452772697197 | 44
B0038 | 56 | 2347 | 02347.csv | 1.785208429691551 | 44
B0038 | 58 | 2349 | 02349.csv | 1.783596609584544 | 44
B0038 | 60 | 2351 | 02351.csv | 1.7796783152744713 | 44
B0038 | 64 | 2355 | 02355.csv | 1.7841102592788645 | 44
B0038 | 66 | 2357 | 02357.csv | 1.7833032331592193 | 44
B0038 | 68 | 2359 | 02359.csv | 1.7796186141356956 | 44
B0038 | 70 | 2361 | 02361.csv | 1.7816592334352586 | 44
B0038 | 72 | 2363 | 02363.csv | 1.7775911304124035 | 44
B0038 | 76 | 2367 | 02367.csv | 1.777701881971679 | 44
B0038 | 78 | 2369 | 02369.csv | 1.7789547618270618 | 44
B0038 | 80 | 2371 | 02371.csv | 1.7807753731135043 | 44
B0038 | 82 | 2373 | 02373.csv | 1.778415319026661 | 44
B0038 | 84 | 2375 | 02375.csv | 1.7789773899108463 | 44
B0038 | 88 | 2379 | 02379.csv | 1.7792479347236045 | 44
B0038 | 90 | 2381 | 02381.csv | 1.7779204573685081 | 44
B0038 | 92 | 2383 | 02383.csv | 1.779227040224144 | 44
B0038 | 94 | 2385 | 02385.csv | 1.7760634320079352 | 44
B0038 | 96 | 2387 | 02387.csv | 1.775103937963957 | 44
B0038 | 100 | 2391 | 02391.csv | 1.733064100138742 | 44
B0038 | 104 | 2395 | 02395.csv | 1.7394892806215223 | 44
B0038 | 106 | 2397 | 02397.csv | 1.7378064360392924 | 44
B0038 | 108 | 2399 | 02399.csv | 1.730028145799833 | 44
B0038 | 110 | 2401 | 02401.csv | 1.7290404566542985 | 44
B0038 | 112 | 2403 | 02403.csv | 1.7286072907068815 | 44
B0038 | 116 | 2407 | 02407.csv | 1.52573884649634 | 44
B0038 | 120 | 2411 | 02411.csv | 1.5301475534434217 | 44
B0033 | 0 | 2413 | 02413.csv | 0.06842572240601812 | 24
B0033 | 4 | 2417 | 02417.csv | 0.6895699007862814 | 24
B0033 | 6 | 2419 | 02419.csv | 1.1610848192311252 | 24
B0033 | 8 | 2421 | 02421.csv | 1.2529393053824995 | 24
B0033 | 10 | 2423 | 02423.csv | 1.302918002447558 | 24
B0033 | 12 | 2425 | 02425.csv | 1.3218773211472525 | 24
B0033 | 16 | 2429 | 02429.csv | 1.2884694418301417 | 24
B0033 | 18 | 2431 | 02431.csv | 1.713169326386719 | 24
B0033 | 20 | 2433 | 02433.csv | 1.6560966776720512 | 24
B0033 | 22 | 2435 | 02435.csv | 1.6197297341990775 | 24
B0033 | 24 | 2437 | 02437.csv | 1.604655812282729 | 24
B0033 | 28 | 2441 | 02441.csv | 1.6255699769029337 | 24
B0033 | 30 | 2443 | 02443.csv | 1.5900967306245992 | 24
B0033 | 32 | 2445 | 02445.csv | 1.5739402299623984 | 24
B0033 | 34 | 2447 | 02447.csv | 1.5711303351557309 | 24
B0033 | 36 | 2449 | 02449.csv | 1.5897706153457416 | 24
B0033 | 40 | 2453 | 02453.csv | 1.6257378771074 | 24
B0033 | 42 | 2455 | 02455.csv | 1.6523506333962537 | 24
B0033 | 44 | 2457 | 02457.csv | 1.6143816761595386 | 24
B0033 | 46 | 2459 | 02459.csv | 1.58697453394504 | 24
B0033 | 48 | 2461 | 02461.csv | 1.5818355572787333 | 24
B0033 | 52 | 2465 | 02465.csv | 1.6919769406371152 | 24
B0033 | 56 | 2469 | 02469.csv | 1.6879483800354476 | 24
B0033 | 58 | 2471 | 02471.csv | 1.6586223007531458 | 24
B0033 | 60 | 2473 | 02473.csv | 1.6420179032789863 | 24
B0033 | 62 | 2475 | 02475.csv | 1.6381810791118743 | 24
B0033 | 64 | 2477 | 02477.csv | 1.6422892507912386 | 24
B0033 | 68 | 2481 | 02481.csv | 1.651270876264092 | 24
B0033 | 70 | 2483 | 02483.csv | 1.6326559297917211 | 24
B0033 | 72 | 2485 | 02485.csv | 1.6260888111680731 | 24
B0033 | 74 | 2487 | 02487.csv | 1.6079292963823688 | 24
B0033 | 76 | 2489 | 02489.csv | 1.6125361114907395 | 24
B0033 | 80 | 2493 | 02493.csv | 1.6218384168987892 | 24
B0033 | 82 | 2495 | 02495.csv | 1.6145443029101134 | 24
B0033 | 84 | 2497 | 02497.csv | 1.5953958917107596 | 24
B0033 | 86 | 2499 | 02499.csv | 1.5877243027113057 | 24
B0033 | 88 | 2501 | 02501.csv | 1.5811840578305605 | 24
B0033 | 92 | 2505 | 02505.csv | 1.6128422608267754 | 24
B0033 | 94 | 2507 | 02507.csv | 1.61998606328022 | 24
B0033 | 96 | 2509 | 02509.csv | 1.6099381853611876 | 24
B0033 | 98 | 2511 | 02511.csv | 1.5770977539565159 | 24
B0033 | 100 | 2513 | 02513.csv | 1.5708599066554392 | 24
B0033 | 104 | 2517 | 02517.csv | 1.6261581345348248 | 24
B0033 | 108 | 2521 | 02521.csv | 1.6348129972245726 | 24
B0033 | 110 | 2523 | 02523.csv | 1.6117053637342613 | 24
B0033 | 112 | 2525 | 02525.csv | 1.8851401699720662 | 24
B0033 | 116 | 2529 | 02529.csv | 1.6584957887780232 | 24
B0033 | 118 | 2531 | 02531.csv | 1.62418934644937 | 24
B0033 | 120 | 2533 | 02533.csv | 1.6041720988563641 | 24
B0033 | 122 | 2535 | 02535.csv | 1.6080016740907346 | 24
B0033 | 124 | 2537 | 02537.csv | 1.6256752138435595 | 24
B0033 | 128 | 2541 | 02541.csv | 1.617632765910718 | 24
B0033 | 130 | 2543 | 02543.csv | 1.5973191489094263 | 24
B0033 | 132 | 2545 | 02545.csv | 1.5875852250170606 | 24
B0033 | 134 | 2547 | 02547.csv | 1.5802530015403684 | 24
B0033 | 136 | 2549 | 02549.csv | 1.583036530487776 | 24
B0033 | 140 | 2553 | 02553.csv | 1.6027138832797037 | 24
B0033 | 142 | 2555 | 02555.csv | 1.5930709154513834 | 24
B0033 | 144 | 2557 | 02557.csv | 1.5448888685020246 | 24
B0033 | 146 | 2559 | 02559.csv | 1.5352188565640517 | 24
B0033 | 148 | 2561 | 02561.csv | 1.5252677314227332 | 24
B0033 | 152 | 2565 | 02565.csv | 1.5559492005453626 | 24
B0033 | 154 | 2567 | 02567.csv | 1.5648029438427147 | 24
B0033 | 156 | 2569 | 02569.csv | 1.5518620461881205 | 24
B0033 | 158 | 2571 | 02571.csv | 1.5144550545105004 | 24
B0033 | 160 | 2573 | 02573.csv | 1.5051936202146428 | 24
B0033 | 164 | 2577 | 02577.csv | 1.605823969917045 | 24
B0033 | 168 | 2581 | 02581.csv | 1.6249005195877049 | 24
B0033 | 170 | 2583 | 02583.csv | 1.589785130036615 | 24
B0033 | 172 | 2585 | 02585.csv | 1.5552386152299904 | 24
B0033 | 174 | 2587 | 02587.csv | 1.539756404636803 | 24
B0033 | 176 | 2589 | 02589.csv | 1.5293174002138357 | 24
B0033 | 180 | 2593 | 02593.csv | 1.547680553576876 | 24
B0033 | 182 | 2595 | 02595.csv | 1.5659920939439786 | 24
B0033 | 184 | 2597 | 02597.csv | 1.5416252851780505 | 24
B0033 | 186 | 2599 | 02599.csv | 1.517590655990168 | 24
B0033 | 188 | 2601 | 02601.csv | 1.5075202042593092 | 24
B0033 | 192 | 2605 | 02605.csv | 1.49549282626034 | 24
B0033 | 194 | 2607 | 02607.csv | 1.4997618811573148 | 24
B0033 | 196 | 2609 | 02609.csv | 1.4906966807803954 | 24
B0033 | 198 | 2611 | 02611.csv | 1.4800999425051866 | 24
B0033 | 200 | 2613 | 02613.csv | 1.4676091496100632 | 24
B0033 | 204 | 2617 | 02617.csv | 1.4729818491920503 | 24
B0033 | 206 | 2619 | 02619.csv | 1.4742872137206404 | 24
B0033 | 208 | 2621 | 02621.csv | 1.4635162808346138 | 24
B0033 | 210 | 2623 | 02623.csv | 1.4527095680488362 | 24
B0033 | 212 | 2625 | 02625.csv | 1.4557303847230247 | 24
B0033 | 216 | 2629 | 02629.csv | 1.459740099618568 | 24
B0033 | 218 | 2631 | 02631.csv | 1.448711504158192 | 24
B0033 | 220 | 2633 | 02633.csv | 1.4666759762884336 | 24
B0033 | 222 | 2635 | 02635.csv | 1.4689502109504418 | 24
B0033 | 224 | 2637 | 02637.csv | 1.471116588522042 | 24
B0033 | 228 | 2641 | 02641.csv | 1.4473012364654927 | 24
B0033 | 230 | 2643 | 02643.csv | 1.4205315547561643 | 24
B0033 | 232 | 2645 | 02645.csv | 1.4241466094817417 | 24
B0033 | 234 | 2647 | 02647.csv | 1.4412820083364295 | 24
B0033 | 236 | 2649 | 02649.csv | 1.4448965388921615 | 24
B0033 | 240 | 2653 | 02653.csv | 1.4540256354795746 | 24
B0033 | 242 | 2655 | 02655.csv | 1.4226030447542912 | 24
B0033 | 244 | 2657 | 02657.csv | 1.410196954589097 | 24
B0033 | 246 | 2659 | 02659.csv | 1.4144881298999457 | 24
B0033 | 248 | 2661 | 02661.csv | 1.431360032946153 | 24
B0033 | 252 | 2665 | 02665.csv | 1.4515133236517528 | 24
B0033 | 254 | 2667 | 02667.csv | 1.4230376757726733 | 24
B0033 | 256 | 2669 | 02669.csv | 1.396298696255913 | 24
B0033 | 258 | 2671 | 02671.csv | 1.3979060730399124 | 24
B0033 | 260 | 2673 | 02673.csv | 1.4011347560096767 | 24
B0033 | 264 | 2677 | 02677.csv | 1.436782528945267 | 24
B0033 | 266 | 2679 | 02679.csv | 1.4370006879546382 | 24
B0033 | 268 | 2681 | 02681.csv | 1.410355528453481 | 24
B0033 | 270 | 2683 | 02683.csv | 1.382633397996189 | 24
B0033 | 272 | 2685 | 02685.csv | 1.3699403583067564 | 24
B0033 | 276 | 2689 | 02689.csv | 1.3786129327882322 | 24
B0033 | 278 | 2691 | 02691.csv | 1.8035959863147193 | 24
B0033 | 282 | 2695 | 02695.csv | 1.4234424290662009 | 24
B0033 | 284 | 2697 | 02697.csv | 1.3946003892958663 | 24
B0033 | 286 | 2699 | 02699.csv | 1.3961613987822286 | 24
B0033 | 288 | 2701 | 02701.csv | 1.384968608315797 | 24
B0033 | 290 | 2703 | 02703.csv | 1.3715114742475478 | 24
B0033 | 294 | 2707 | 02707.csv | 1.3616865084879255 | 24
B0033 | 296 | 2709 | 02709.csv | 1.3796301360966086 | 24
B0033 | 298 | 2711 | 02711.csv | 1.364231776003204 | 24
B0033 | 300 | 2713 | 02713.csv | 1.3418414512081456 | 24
B0033 | 302 | 2715 | 02715.csv | 1.3552215695792247 | 24
B0033 | 306 | 2719 | 02719.csv | 1.3403860264029774 | 24
B0033 | 308 | 2721 | 02721.csv | 1.3594078914195438 | 24
B0033 | 310 | 2723 | 02723.csv | 1.3457100861355502 | 24
B0033 | 312 | 2725 | 02725.csv | 1.3477611420854358 | 24
B0033 | 314 | 2727 | 02727.csv | 1.335482103134067 | 24
B0033 | 318 | 2731 | 02731.csv | 1.353154941842234 | 24
B0033 | 320 | 2733 | 02733.csv | 1.3709677706044292 | 24
B0033 | 322 | 2735 | 02735.csv | 1.357426672491866 | 24
B0033 | 324 | 2737 | 02737.csv | 1.3443678821106904 | 24
B0033 | 326 | 2739 | 02739.csv | 1.33005823859453 | 24
B0033 | 330 | 2743 | 02743.csv | 1.4033641858066626 | 24
B0033 | 334 | 2747 | 02747.csv | 1.3865570950229378 | 24
B0033 | 336 | 2749 | 02749.csv | 1.3704138176872631 | 24
B0033 | 338 | 2751 | 02751.csv | 1.325319393635713 | 24
B0033 | 340 | 2753 | 02753.csv | 0.8439684993200656 | 24
B0033 | 342 | 2755 | 02755.csv | 0.29866180371583506 | 24
B0033 | 346 | 2759 | 02759.csv | 0.2344867974702557 | 24
B0033 | 348 | 2761 | 02761.csv | 0.20256330380725823 | 24
B0033 | 350 | 2763 | 02763.csv | 0.23531995654070248 | 24
B0033 | 352 | 2765 | 02765.csv | 0.23550427837482876 | 24
B0033 | 354 | 2767 | 02767.csv | 0.4304242256752923 | 24
B0033 | 358 | 2771 | 02771.csv | 0.46436333202696434 | 24
B0033 | 360 | 2773 | 02773.csv | 0.3994839380247729 | 24
B0033 | 362 | 2775 | 02775.csv | 1.461469789426299 | 24
B0033 | 364 | 2777 | 02777.csv | 1.4150999545382532 | 24
B0033 | 366 | 2779 | 02779.csv | 1.383632373873956 | 24
B0033 | 370 | 2783 | 02783.csv | 1.3705402893609833 | 24
B0033 | 372 | 2785 | 02785.csv | 1.3557042566115398 | 24
B0033 | 374 | 2787 | 02787.csv | 1.3578385793919763 | 24
B0033 | 376 | 2789 | 02789.csv | 1.3609083979571395 | 24
B0033 | 378 | 2791 | 02791.csv | 1.3495626547684758 | 24
B0033 | 382 | 2795 | 02795.csv | 1.1888877132486642 | 24
B0033 | 386 | 2799 | 02799.csv | 1.5041493934608645 | 24
B0033 | 388 | 2801 | 02801.csv | 1.4899088638712767 | 24
B0033 | 390 | 2803 | 02803.csv | 1.475330178643193 | 24
B0033 | 392 | 2805 | 02805.csv | 1.459830765413703 | 24
B0033 | 394 | 2807 | 02807.csv | 1.4474169057725728 | 24
B0033 | 398 | 2811 | 02811.csv | 1.4676323674647154 | 24
B0033 | 400 | 2813 | 02813.csv | 1.441552493165527 | 24
B0033 | 402 | 2815 | 02815.csv | 1.418392873584403 | 24
B0033 | 404 | 2817 | 02817.csv | 1.4031824838852518 | 24
B0033 | 406 | 2819 | 02819.csv | 1.3911104661211642 | 24
B0033 | 410 | 2823 | 02823.csv | 1.4086019958134537 | 24
B0033 | 412 | 2825 | 02825.csv | 1.4137708903948947 | 24
B0033 | 414 | 2827 | 02827.csv | 1.412472234540845 | 24
B0033 | 416 | 2829 | 02829.csv | 1.3831900026575588 | 24
B0033 | 418 | 2831 | 02831.csv | 1.3646098107432565 | 24
B0033 | 422 | 2835 | 02835.csv | 1.369751365782437 | 24
B0033 | 424 | 2837 | 02837.csv | 1.3867946911071662 | 24
B0033 | 426 | 2839 | 02839.csv | 1.3918615875742792 | 24
B0033 | 428 | 2841 | 02841.csv | 1.377162352180965 | 24
B0033 | 430 | 2843 | 02843.csv | 1.3599525359390852 | 24
B0033 | 434 | 2847 | 02847.csv | 1.379779043170725 | 24
B0033 | 438 | 2851 | 02851.csv | 1.3631373661966442 | 24
B0033 | 440 | 2853 | 02853.csv | 1.3652295228794809 | 24
B0033 | 442 | 2855 | 02855.csv | 1.3498620694059131 | 24
B0033 | 444 | 2857 | 02857.csv | 1.3529504172332432 | 24
B0033 | 446 | 2859 | 02859.csv | 1.3535740542605128 | 24
B0033 | 450 | 2863 | 02863.csv | 1.3432225183905024 | 24
B0033 | 452 | 2865 | 02865.csv | 1.3412081769053426 | 24
B0033 | 454 | 2867 | 02867.csv | 1.3277389969987805 | 24
B0033 | 456 | 2869 | 02869.csv | 1.329778900445409 | 24
B0033 | 458 | 2871 | 02871.csv | 1.3356045028702495 | 24
B0033 | 462 | 2875 | 02875.csv | 1.3177489685711123 | 24
B0033 | 464 | 2877 | 02877.csv | 1.317605472474197 | 24
B0033 | 466 | 2879 | 02879.csv | 1.3185279522072382 | 24
B0033 | 468 | 2881 | 02881.csv | 1.3215397269813982 | 24
B0033 | 470 | 2883 | 02883.csv | 1.3046615372928705 | 24
B0033 | 474 | 2887 | 02887.csv | 1.3280324770208678 | 24
B0033 | 476 | 2889 | 02889.csv | 1.3634549770713926 | 24
B0033 | 478 | 2891 | 02891.csv | 1.3291316747402466 | 24
B0033 | 480 | 2893 | 02893.csv | 1.3124201086917682 | 24
B0033 | 482 | 2895 | 02895.csv | 1.3152825503676357 | 24
B0030 | 1 | 2900 | 02900.csv | 1.6560706096175404 | 43
B0030 | 3 | 2902 | 02902.csv | 1.7815548749509116 | 43
B0030 | 5 | 2904 | 02904.csv | 1.761969227822918 | 43
B0030 | 7 | 2906 | 02906.csv | 1.751755031874225 | 43
B0030 | 9 | 2908 | 02908.csv | 1.7381688070362076 | 43
B0030 | 13 | 2912 | 02912.csv | 1.7506745293461339 | 43
B0030 | 15 | 2914 | 02914.csv | 1.7491047649061158 | 43
B0030 | 17 | 2916 | 02916.csv | 1.7252544028765475 | 43
B0030 | 19 | 2918 | 02918.csv | 1.7112621367644252 | 43
B0030 | 21 | 2920 | 02920.csv | 1.6990418392711273 | 43
B0030 | 25 | 2924 | 02924.csv | 1.7185770039532977 | 43
B0030 | 27 | 2926 | 02926.csv | 1.70324722921867 | 43
B0030 | 29 | 2928 | 02928.csv | 1.689458044662304 | 43
B0030 | 31 | 2930 | 02930.csv | 1.6756136292719177 | 43
B0030 | 33 | 2932 | 02932.csv | 1.6718407140871654 | 43
B0030 | 37 | 2936 | 02936.csv | 1.7233056681204446 | 43
B0030 | 39 | 2938 | 02938.csv | 1.709207290507283 | 43
B0030 | 41 | 2940 | 02940.csv | 1.684001734344571 | 43
B0030 | 43 | 2942 | 02942.csv | 1.66898698813004 | 43
B0030 | 45 | 2944 | 02944.csv | 1.6620689362837142 | 43
B0030 | 49 | 2948 | 02948.csv | 1.6687049625248174 | 43
B0030 | 51 | 2950 | 02950.csv | 1.652762183550463 | 43
B0030 | 53 | 2952 | 02952.csv | 1.648481366235244 | 43
B0030 | 55 | 2954 | 02954.csv | 1.6307406443132095 | 43
B0030 | 57 | 2956 | 02956.csv | 1.62323023017929 | 43
B0030 | 61 | 2960 | 02960.csv | 1.6541906540394393 | 43
B0030 | 63 | 2962 | 02962.csv | 1.638514396616985 | 43
B0030 | 65 | 2964 | 02964.csv | 1.618847673357618 | 43
B0030 | 67 | 2966 | 02966.csv | 1.6134212267751404 | 43
B0030 | 69 | 2968 | 02968.csv | 1.6066443601761986 | 43
B0030 | 73 | 2972 | 02972.csv | 1.6138387876938998 | 43
B0030 | 75 | 2974 | 02974.csv | 1.596329501327274 | 43
B0030 | 77 | 2976 | 02976.csv | 1.5890785867406987 | 43
B0030 | 79 | 2978 | 02978.csv | 1.5805481432309574 | 43
B0030 | 81 | 2980 | 02980.csv | 1.5846131054270807 | 43
B0030 | 85 | 2984 | 02984.csv | 1.5936651221220735 | 43
B0030 | 87 | 2986 | 02986.csv | 1.5849874126960888 | 43
B0030 | 89 | 2988 | 02988.csv | 1.5787064969416462 | 43
B0030 | 91 | 2990 | 02990.csv | 1.570705516096967 | 43
B0030 | 93 | 2992 | 02992.csv | 1.562780404428482 | 43
B0041 | 0 | 2996 | 02996.csv | 0.055620243768194036 | 4
B0041 | 3 | 2999 | 02999.csv | 0.05569747261227687 | 4
B0041 | 5 | 3001 | 03001.csv | 0.05583901629185397 | 4
B0041 | 7 | 3003 | 03003.csv | 0.056148059974053 | 4
B0041 | 9 | 3005 | 03005.csv | 0.05647053159913906 | 4
B0041 | 11 | 3007 | 03007.csv | 0.044092291840801906 | 4
B0041 | 15 | 3011 | 03011.csv | 0.05677191308141789 | 4
B0041 | 17 | 3013 | 03013.csv | 0.056938376500757296 | 4
B0041 | 19 | 3015 | 03015.csv | 0.04440148411312257 | 4
B0041 | 21 | 3017 | 03017.csv | 0.04463435818491618 | 4
B0041 | 23 | 3019 | 03019.csv | 0.04479872243657484 | 4
B0041 | 27 | 3023 | 03023.csv | 0.04670898780785478 | 4
B0041 | 29 | 3025 | 03025.csv | 0.04495371533089529 | 4
B0041 | 31 | 3027 | 03027.csv | 0.045219329019542696 | 4
B0041 | 33 | 3029 | 03029.csv | 0.04540222414694979 | 4
B0041 | 35 | 3031 | 03031.csv | 0.04567901224974174 | 4
B0041 | 39 | 3035 | 03035.csv | 0.04552080257033988 | 4
B0041 | 41 | 3037 | 03037.csv | 0.045728541460242564 | 4
B0041 | 43 | 3039 | 03039.csv | 0.045860512192502 | 4
B0041 | 45 | 3041 | 03041.csv | 0.045983556030275076 | 4
B0041 | 47 | 3043 | 03043.csv | 0.04612876296673401 | 4
B0041 | 51 | 3047 | 03047.csv | 0.0463714545530443 | 4
B0041 | 55 | 3051 | 03051.csv | 0.04642385425314327 | 4
B0041 | 57 | 3053 | 03053.csv | 0.046579469530564604 | 4
B0041 | 59 | 3055 | 03055.csv | 0.04672600894839656 | 4
B0041 | 61 | 3057 | 03057.csv | 0.046863472432443716 | 4
B0041 | 63 | 3059 | 03059.csv | 0.047123070484888584 | 4
B0041 | 67 | 3063 | 03063.csv | 0.047089685801538064 | 4
B0041 | 69 | 3065 | 03065.csv | 0.04716816990682447 | 4
B0041 | 71 | 3067 | 03067.csv | 0.047416623395846624 | 4
B0041 | 73 | 3069 | 03069.csv | 0.04747365818614322 | 4
B0041 | 75 | 3071 | 03071.csv | 0.04767107168829607 | 4
B0041 | 79 | 3075 | 03075.csv | 0.04775614866793622 | 4
B0041 | 81 | 3077 | 03077.csv | 0.04783369052905227 | 4
B0041 | 83 | 3079 | 03079.csv | 0.047922817158937946 | 4
B0041 | 85 | 3081 | 03081.csv | 0.048108024971614455 | 4
B0041 | 87 | 3083 | 03083.csv | 0.04808782735825877 | 4
B0041 | 91 | 3087 | 03087.csv | 0.04842261926326617 | 4
B0041 | 93 | 3089 | 03089.csv | 0.04798649525462829 | 4
B0041 | 95 | 3091 | 03091.csv | 0.04822175200495124 | 4
B0041 | 97 | 3093 | 03093.csv | 0.04787731566765343 | 4
B0041 | 99 | 3095 | 03095.csv | 0.04829032055579415 | 4
B0041 | 103 | 3099 | 03099.csv | 1.2156494086360898 | 4
B0041 | 107 | 3103 | 03103.csv | 1.1476416320946565 | 4
B0041 | 109 | 3105 | 03105.csv | 1.1194574527298193 | 4
B0041 | 111 | 3107 | 03107.csv | 1.0841325641850128 | 4
B0041 | 113 | 3109 | 03109.csv | 1.0607784232892656 | 4
B0041 | 115 | 3111 | 03111.csv | 1.0170312865626592 | 4
B0041 | 119 | 3115 | 03115.csv | 1.0000374999808574 | 4
B0041 | 121 | 3117 | 03117.csv | 0.991506494786248 | 4
B0041 | 123 | 3119 | 03119.csv | 0.9655644425371017 | 4
B0041 | 125 | 3121 | 03121.csv | 0.9383311962439673 | 4
B0041 | 127 | 3123 | 03123.csv | 0.9298903389240268 | 4
B0041 | 131 | 3127 | 03127.csv | 0.9072117399448598 | 4
B0041 | 133 | 3129 | 03129.csv | 0.9176870676937323 | 4
B0041 | 135 | 3131 | 03131.csv | 0.9157430721963028 | 4
B0041 | 137 | 3133 | 03133.csv | 0.9111662690050432 | 4
B0041 | 139 | 3135 | 03135.csv | 0.8968901443572698 | 4
B0041 | 143 | 3139 | 03139.csv | 0.8862133472800153 | 4
B0041 | 145 | 3141 | 03141.csv | 0.8931124136187014 | 4
B0041 | 147 | 3143 | 03143.csv | 0.880898507091054 | 4
B0041 | 149 | 3145 | 03145.csv | 0.8798879382023741 | 4
B0041 | 151 | 3147 | 03147.csv | 0.8682347537115443 | 4
B0041 | 155 | 3151 | 03151.csv | 0.8443569490395516 | 4
B0041 | 157 | 3153 | 03153.csv | 0.8657093203148538 | 4
B0041 | 159 | 3155 | 03155.csv | 0.848696904019178 | 4
B0041 | 161 | 3157 | 03157.csv | 0.8364948433646345 | 4
B0027 | 3 | 3162 | 03162.csv | 1.8233077742149364 | 24
B0027 | 5 | 3164 | 03164.csv | 1.8142384651167962 | 24
B0027 | 7 | 3166 | 03166.csv | 1.8128596793130867 | 24
B0027 | 9 | 3168 | 03168.csv | 1.8144242446739973 | 24
B0027 | 11 | 3170 | 03170.csv | 1.812800333853042 | 24
B0027 | 15 | 3174 | 03174.csv | 1.7946038703195293 | 24
B0027 | 19 | 3178 | 03178.csv | 1.816519171293833 | 24
B0027 | 22 | 3181 | 03181.csv | 1.8198335565190242 | 24
B0027 | 24 | 3183 | 03183.csv | 1.816980986440728 | 24
B0027 | 26 | 3185 | 03185.csv | 1.8047602710768988 | 24
B0027 | 30 | 3189 | 03189.csv | 1.8021778881408677 | 24
B0027 | 34 | 3193 | 03193.csv | 1.810054375611175 | 24
B0027 | 36 | 3195 | 03195.csv | 1.8191618703574552 | 24
B0027 | 38 | 3197 | 03197.csv | 1.806344581230731 | 24
B0027 | 40 | 3199 | 03199.csv | 1.8120006378747944 | 24
B0027 | 42 | 3201 | 03201.csv | 1.809238569578753 | 24
B0027 | 46 | 3205 | 03205.csv | 1.7820717716005336 | 24
B0027 | 50 | 3209 | 03209.csv | 1.8145504562341046 | 24
B0027 | 52 | 3211 | 03211.csv | 1.809153485164282 | 24
B0027 | 54 | 3213 | 03213.csv | 1.8065551508093707 | 24
B0027 | 56 | 3215 | 03215.csv | 1.802401655959492 | 24
B0027 | 58 | 3217 | 03217.csv | 1.7964331683322998 | 24
B0027 | 65 | 3224 | 03224.csv | 1.8088036930508289 | 24
B0027 | 67 | 3226 | 03226.csv | 1.7915527748749653 | 24
B0027 | 69 | 3228 | 03228.csv | 1.7853375192239571 | 24
B0027 | 71 | 3230 | 03230.csv | 1.793209210325309 | 24
B0027 | 73 | 3232 | 03232.csv | 1.7873097711102113 | 24
B0027 | 77 | 3236 | 03236.csv | 1.7700926253324452 | 24
B0044 | 2 | 3241 | 03241.csv | 1.686525555152074 | 22
B0044 | 4 | 3243 | 03243.csv | 1.6624606531639186 | 22
B0044 | 6 | 3245 | 03245.csv | 1.6534010755700512 | 22
B0044 | 8 | 3247 | 03247.csv | 1.6452145903490936 | 22
B0044 | 10 | 3249 | 03249.csv | 1.635664062367341 | 22
B0044 | 14 | 3253 | 03253.csv | 0 | 22
B0044 | 16 | 3255 | 03255.csv | 1.6267769765146463 | 22
B0044 | 18 | 3257 | 03257.csv | 1.6159715504743064 | 22
B0044 | 20 | 3259 | 03259.csv | 1.6076028386649623 | 22
B0044 | 22 | 3261 | 03261.csv | 1.6003360401431612 | 22
B0044 | 26 | 3265 | 03265.csv | 1.5978700914991917 | 22
B0044 | 28 | 3267 | 03267.csv | 1.5900310265163515 | 22
B0044 | 30 | 3269 | 03269.csv | 1.5816311155652092 | 22
B0044 | 32 | 3271 | 03271.csv | 1.5714556311034702 | 22
B0044 | 34 | 3273 | 03273.csv | 1.563220798569978 | 22
B0044 | 38 | 3277 | 03277.csv | 1.5606775388245586 | 22
B0044 | 40 | 3279 | 03279.csv | 1.5523886011314287 | 22
B0044 | 42 | 3281 | 03281.csv | 1.5444592876561967 | 22
B0044 | 44 | 3283 | 03283.csv | 1.536558134180655 | 22
B0044 | 46 | 3285 | 03285.csv | 1.5307255867941072 | 22
B0044 | 50 | 3289 | 03289.csv | 1.545242808242328 | 22
B0044 | 54 | 3293 | 03293.csv | 1.5397144491816253 | 22
B0044 | 56 | 3295 | 03295.csv | 1.5305357077773765 | 22
B0044 | 58 | 3297 | 03297.csv | 1.5199735224097084 | 22
B0044 | 60 | 3299 | 03299.csv | 1.5136629526844203 | 22
B0044 | 62 | 3301 | 03301.csv | 1.5012870006992953 | 22
B0044 | 66 | 3305 | 03305.csv | 1.5023814734911674 | 22
B0044 | 68 | 3307 | 03307.csv | 1.4980955154277502 | 22
B0044 | 70 | 3309 | 03309.csv | 1.4906542391377111 | 22
B0044 | 72 | 3311 | 03311.csv | 1.4843971639436213 | 22
B0044 | 74 | 3313 | 03313.csv | 1.4725321936230114 | 22
B0044 | 78 | 3317 | 03317.csv | 1.4663149382113208 | 22
B0044 | 80 | 3319 | 03319.csv | 1.4671298468877776 | 22
B0044 | 82 | 3321 | 03321.csv | 1.4593858997633138 | 22
B0044 | 84 | 3323 | 03323.csv | 1.4467901368505207 | 22
B0044 | 86 | 3325 | 03325.csv | 1.4390669859638228 | 22
B0044 | 90 | 3329 | 03329.csv | 1.4389892550462602 | 22
B0044 | 92 | 3331 | 03331.csv | 1.4386198779578576 | 22
B0044 | 94 | 3333 | 03333.csv | 1.4313412096653504 | 22
B0044 | 96 | 3335 | 03335.csv | 1.422973037663468 | 22
B0044 | 98 | 3337 | 03337.csv | 1.4150153099745097 | 22
B0044 | 102 | 3341 | 03341.csv | 0.0572172710622218 | 4
B0044 | 106 | 3345 | 03345.csv | 0.0573587470253984 | 4
B0044 | 108 | 3347 | 03347.csv | 0.05749687545445231 | 4
B0044 | 110 | 3349 | 03349.csv | 0.05763088809888528 | 4
B0044 | 112 | 3351 | 03351.csv | 0.055116913339787174 | 4
B0044 | 115 | 3354 | 03354.csv | 0.06740755265748018 | 4
B0044 | 117 | 3356 | 03356.csv | 0.0675676530317139 | 4
B0044 | 119 | 3358 | 03358.csv | 0.055637310449156464 | 4
B0044 | 121 | 3360 | 03360.csv | 0.06822433276106823 | 4
B0044 | 123 | 3362 | 03362.csv | 0.056052453431514465 | 4
B0044 | 127 | 3366 | 03366.csv | 0.06868220130105056 | 4
B0044 | 129 | 3368 | 03368.csv | 0.06874755353346529 | 4
B0044 | 131 | 3370 | 03370.csv | 0.05651439891347486 | 4
B0044 | 133 | 3372 | 03372.csv | 0.05673307185387369 | 4
B0044 | 135 | 3374 | 03374.csv | 0.0694133756360175 | 4
B0044 | 139 | 3378 | 03378.csv | 0.05931766444664955 | 4
B0044 | 141 | 3380 | 03380.csv | 0.06981707253622738 | 4
B0044 | 143 | 3382 | 03382.csv | 0.05746435089694075 | 4
B0044 | 145 | 3384 | 03384.csv | 0.07053774383993697 | 4
B0044 | 147 | 3386 | 03386.csv | 0.05805466052344494 | 4
B0044 | 151 | 3390 | 03390.csv | 0.07083992015291063 | 4
B0044 | 153 | 3392 | 03392.csv | 0.058171836130525824 | 4
B0044 | 155 | 3394 | 03394.csv | 0.05830515712798288 | 4
B0044 | 157 | 3396 | 03396.csv | 0.05845592669367763 | 4
B0044 | 159 | 3398 | 03398.csv | 0.05862986110638707 | 4
B0044 | 163 | 3402 | 03402.csv | 0.05890033218383382 | 4
B0044 | 167 | 3406 | 03406.csv | 0.05906467702011044 | 4
B0044 | 169 | 3408 | 03408.csv | 0.07240579982844073 | 4
B0044 | 171 | 3410 | 03410.csv | 0.07255632846891659 | 4
B0044 | 173 | 3412 | 03412.csv | 0.05959222988909599 | 4
B0044 | 175 | 3414 | 03414.csv | 0.07321709022768585 | 4
B0044 | 179 | 3418 | 03418.csv | 0.05984100849986973 | 4
B0044 | 181 | 3420 | 03420.csv | 0.07344347056971572 | 4
B0044 | 183 | 3422 | 03422.csv | 0.07373739605923264 | 4
B0044 | 185 | 3424 | 03424.csv | 0.06032312489727431 | 4
B0044 | 187 | 3426 | 03426.csv | 0.07409611978234346 | 4
B0044 | 191 | 3430 | 03430.csv | 0.060717150532954955 | 4
B0044 | 193 | 3432 | 03432.csv | 0.06082844229397962 | 4
B0044 | 195 | 3434 | 03434.csv | 0.060928844447982224 | 4
B0044 | 197 | 3436 | 03436.csv | 0.061220387365620216 | 4
B0044 | 199 | 3438 | 03438.csv | 0.06133677582691605 | 4
B0044 | 203 | 3442 | 03442.csv | 0.0615021959933087 | 4
B0044 | 205 | 3444 | 03444.csv | 0.0615436456229027 | 4
B0044 | 207 | 3446 | 03446.csv | 0.061368282981907545 | 4
B0044 | 209 | 3448 | 03448.csv | 0.061633508888739995 | 4
B0044 | 211 | 3450 | 03450.csv | 0.061981030875948785 | 4
B0044 | 215 | 3454 | 03454.csv | 1.4779954511171076 | 4
B0044 | 219 | 3458 | 03458.csv | 1.494119871447679 | 4
B0044 | 221 | 3460 | 03460.csv | 1.488007820113173 | 4
B0044 | 223 | 3462 | 03462.csv | 1.4748338592717107 | 4
B0044 | 225 | 3464 | 03464.csv | 1.4604378044785566 | 4
B0044 | 227 | 3466 | 03466.csv | 1.452380841576719 | 4
B0044 | 231 | 3470 | 03470.csv | 1.4411028883649861 | 4
B0044 | 233 | 3472 | 03472.csv | 1.4300355978410688 | 4
B0044 | 235 | 3474 | 03474.csv | 1.413943296719903 | 4
B0044 | 237 | 3476 | 03476.csv | 1.3972667497450317 | 4
B0044 | 239 | 3478 | 03478.csv | 1.3865375876825874 | 4
B0044 | 243 | 3482 | 03482.csv | 1.3724753685724698 | 4
B0044 | 245 | 3484 | 03484.csv | 1.3598593948812812 | 4
B0044 | 247 | 3486 | 03486.csv | 1.3486733410392264 | 4
B0044 | 249 | 3488 | 03488.csv | 1.3334258933205057 | 4
B0044 | 251 | 3490 | 03490.csv | 1.3387793081075827 | 4
B0044 | 255 | 3494 | 03494.csv | 1.3153320403016995 | 4
B0044 | 257 | 3496 | 03496.csv | 1.322963328110081 | 4
B0044 | 259 | 3498 | 03498.csv | 1.3086991524155074 | 4
B0044 | 261 | 3500 | 03500.csv | 1.2897499583900436 | 4
B0044 | 263 | 3502 | 03502.csv | 1.2906172590904164 | 4
B0044 | 267 | 3506 | 03506.csv | 1.2752011253442166 | 4
B0044 | 269 | 3508 | 03508.csv | 1.2686072657374579 | 4
B0044 | 271 | 3510 | 03510.csv | 1.2565759973225976 | 4
B0044 | 273 | 3512 | 03512.csv | 1.2486254509320867 | 4
B0036 | 0 | 3514 | 03514.csv | 1.001982588175331 | 24
B0036 | 4 | 3518 | 03518.csv | 1.8011007566288924 | 24
B0036 | 6 | 3520 | 03520.csv | 1.8044229856020628 | 24
B0036 | 8 | 3522 | 03522.csv | 1.804388833772829 | 24
B0036 | 10 | 3524 | 03524.csv | 1.7989248871784247 | 24
B0036 | 12 | 3526 | 03526.csv | 1.792996521672392 | 24
B0036 | 16 | 3530 | 03530.csv | 1.7885507985621891 | 24
B0036 | 18 | 3532 | 03532.csv | 1.7890856930727703 | 24
B0036 | 20 | 3534 | 03534.csv | 1.7893137312833287 | 24
B0036 | 22 | 3536 | 03536.csv | 1.7860759459480868 | 24
B0036 | 24 | 3538 | 03538.csv | 1.7836324249650817 | 24
B0036 | 28 | 3542 | 03542.csv | 1.7829728738072719 | 24
B0036 | 30 | 3544 | 03544.csv | 1.7813775963259668 | 24
B0036 | 32 | 3546 | 03546.csv | 1.7785359545932946 | 24
B0036 | 34 | 3548 | 03548.csv | 1.7759043090943398 | 24
B0036 | 36 | 3550 | 03550.csv | 1.7780426649905914 | 24
B0036 | 40 | 3554 | 03554.csv | 1.7830029333591655 | 24
B0036 | 42 | 3556 | 03556.csv | 1.7883000424613877 | 24
B0036 | 44 | 3558 | 03558.csv | 1.779294712578026 | 24
B0036 | 46 | 3560 | 03560.csv | 1.7709235500451854 | 24
B0036 | 48 | 3562 | 03562.csv | 1.7659050180801104 | 24
B0036 | 52 | 3566 | 03566.csv | 1.7826929241469245 | 24
B0036 | 56 | 3570 | 03570.csv | 1.7964662072920203 | 24
B0036 | 58 | 3572 | 03572.csv | 1.7909083533422898 | 24
B0036 | 60 | 3574 | 03574.csv | 1.78518002808874 | 24
B0036 | 62 | 3576 | 03576.csv | 1.7811343176546524 | 24
B0036 | 64 | 3578 | 03578.csv | 1.7755577789223567 | 24
B0036 | 68 | 3582 | 03582.csv | 1.776885870616115 | 24
B0036 | 70 | 3584 | 03584.csv | 1.7713083410378214 | 24
B0036 | 72 | 3586 | 03586.csv | 1.7713348840874137 | 24
B0036 | 74 | 3588 | 03588.csv | 1.7660842866405053 | 24
B0036 | 76 | 3590 | 03590.csv | 1.7592793663412327 | 24
B0036 | 80 | 3594 | 03594.csv | 1.7610368813762423 | 24
B0036 | 82 | 3596 | 03596.csv | 1.760242767365706 | 24
B0036 | 84 | 3598 | 03598.csv | 1.7555899416034397 | 24
B0036 | 86 | 3600 | 03600.csv | 1.7545602176655593 | 24
B0036 | 88 | 3602 | 03602.csv | 1.7499108336094897 | 24
B0036 | 92 | 3606 | 03606.csv | 1.7610225525303758 | 24
B0036 | 94 | 3608 | 03608.csv | 1.7624094574337117 | 24
B0036 | 96 | 3610 | 03610.csv | 1.7536170397120676 | 24
B0036 | 98 | 3612 | 03612.csv | 1.7462044775191679 | 24
B0036 | 100 | 3614 | 03614.csv | 1.7406176172769725 | 24
B0036 | 104 | 3618 | 03618.csv | 1.750690404425682 | 24
B0036 | 108 | 3622 | 03622.csv | 1.765112055153915 | 24
B0036 | 110 | 3624 | 03624.csv | 1.7631888267564881 | 24
B0036 | 112 | 3626 | 03626.csv | 1.9854929528970957 | 24
B0036 | 116 | 3630 | 03630.csv | 1.7653557308133239 | 24
B0036 | 118 | 3632 | 03632.csv | 1.7571880383127276 | 24
B0036 | 120 | 3634 | 03634.csv | 1.7573770661844437 | 24
B0036 | 122 | 3636 | 03636.csv | 1.7617376127979814 | 24
B0036 | 124 | 3638 | 03638.csv | 1.7606892547636663 | 24
B0036 | 128 | 3642 | 03642.csv | 1.760669562156983 | 24
B0036 | 130 | 3644 | 03644.csv | 1.752963802649152 | 24
B0036 | 132 | 3646 | 03646.csv | 1.750535708024147 | 24
B0036 | 134 | 3648 | 03648.csv | 1.7500761995337284 | 24
B0036 | 136 | 3650 | 03650.csv | 1.7465957802278385 | 24
B0036 | 140 | 3654 | 03654.csv | 1.753614286788707 | 24
B0036 | 142 | 3656 | 03656.csv | 1.750725029920349 | 24
B0036 | 144 | 3658 | 03658.csv | 1.7433053490810113 | 24
B0036 | 146 | 3660 | 03660.csv | 1.7336625052776187 | 24
B0036 | 148 | 3662 | 03662.csv | 1.7319207051538927 | 24
B0036 | 152 | 3666 | 03666.csv | 1.7428604522751463 | 24
B0036 | 154 | 3668 | 03668.csv | 1.743306971099712 | 24
B0036 | 156 | 3670 | 03670.csv | 1.738524506272696 | 24
B0036 | 158 | 3672 | 03672.csv | 1.7295622663746972 | 24
B0036 | 160 | 3674 | 03674.csv | 1.7273036765742085 | 24
B0036 | 164 | 3678 | 03678.csv | 1.7449370491071912 | 24
B0036 | 168 | 3682 | 03682.csv | 1.7642432071133693 | 24
B0036 | 170 | 3684 | 03684.csv | 1.7504882032049596 | 24
B0036 | 172 | 3686 | 03686.csv | 1.7442710815479923 | 24
B0036 | 174 | 3688 | 03688.csv | 1.7365413923373951 | 24
B0036 | 176 | 3690 | 03690.csv | 1.733223093105756 | 24
B0036 | 180 | 3694 | 03694.csv | 1.73860622908762 | 24
B0036 | 182 | 3696 | 03696.csv | 1.7432134953746192 | 24
B0036 | 184 | 3698 | 03698.csv | 1.7332698214832971 | 24
B0036 | 186 | 3700 | 03700.csv | 1.7298906291663272 | 24
B0036 | 188 | 3702 | 03702.csv | 1.7204403348841348 | 24
B0036 | 192 | 3706 | 03706.csv | 1.724420729012913 | 24
B0036 | 194 | 3708 | 03708.csv | 1.7214872814061166 | 24
B0036 | 196 | 3710 | 03710.csv | 1.7197448773569262 | 24
B0036 | 198 | 3712 | 03712.csv | 1.7164304142145894 | 24
B0036 | 200 | 3714 | 03714.csv | 1.7112029253299619 | 24
B0036 | 204 | 3718 | 03718.csv | 1.7102343231599222 | 24
B0036 | 206 | 3720 | 03720.csv | 1.713096882151029 | 24
B0036 | 208 | 3722 | 03722.csv | 1.7103708617208135 | 24
B0036 | 210 | 3724 | 03724.csv | 1.7064617296121434 | 24
B0036 | 212 | 3726 | 03726.csv | 1.7029429979110946 | 24
B0036 | 216 | 3730 | 03730.csv | 1.7072612643840062 | 24
B0036 | 218 | 3732 | 03732.csv | 1.7038637196766078 | 24
B0036 | 220 | 3734 | 03734.csv | 1.7079617948422274 | 24
B0036 | 222 | 3736 | 03736.csv | 1.7113022833627787 | 24
B0036 | 224 | 3738 | 03738.csv | 1.714122057472244 | 24
B0036 | 228 | 3742 | 03742.csv | 1.7053324925701605 | 24
B0036 | 230 | 3744 | 03744.csv | 1.6934609472531408 | 24
B0036 | 232 | 3746 | 03746.csv | 1.6905244127230223 | 24
B0036 | 234 | 3748 | 03748.csv | 1.7007774858498304 | 24
B0036 | 236 | 3750 | 03750.csv | 1.6971104467944576 | 24
B0036 | 240 | 3754 | 03754.csv | 1.6997924522951837 | 24
B0036 | 242 | 3756 | 03756.csv | 1.6912704773954121 | 24
B0036 | 244 | 3758 | 03758.csv | 1.6857127009469863 | 24
B0036 | 246 | 3760 | 03760.csv | 1.6832093771286156 | 24
B0036 | 248 | 3762 | 03762.csv | 1.692886364169521 | 24
B0036 | 252 | 3766 | 03766.csv | 1.6984668174144633 | 24
B0036 | 254 | 3768 | 03768.csv | 1.6935813413828429 | 24
B0036 | 256 | 3770 | 03770.csv | 1.6830951253781283 | 24
B0036 | 258 | 3772 | 03772.csv | 1.6850462226942986 | 24
B0036 | 260 | 3774 | 03774.csv | 1.6803098840017598 | 24
B0036 | 264 | 3778 | 03778.csv | 1.6944038437227715 | 24
B0036 | 266 | 3780 | 03780.csv | 1.6955686127180103 | 24
B0036 | 268 | 3782 | 03782.csv | 1.6841854728350405 | 24
B0036 | 270 | 3784 | 03784.csv | 1.6722180144870118 | 24
B0036 | 272 | 3786 | 03786.csv | 1.6675976965747183 | 24
B0036 | 276 | 3790 | 03790.csv | 1.6781873787039017 | 24
B0036 | 278 | 3792 | 03792.csv | 2.4440624320786557 | 24
B0036 | 282 | 3796 | 03796.csv | 1.6913403148932205 | 24
B0036 | 284 | 3798 | 03798.csv | 1.6802787096613283 | 24
B0036 | 286 | 3800 | 03800.csv | 1.673147301023026 | 24
B0036 | 288 | 3802 | 03802.csv | 1.6704292090032429 | 24
B0036 | 290 | 3804 | 03804.csv | 1.6659903350115992 | 24
B0036 | 294 | 3808 | 03808.csv | 1.664241575272447 | 24
B0036 | 296 | 3810 | 03810.csv | 1.6668450767774965 | 24
B0036 | 298 | 3812 | 03812.csv | 1.6594501560667536 | 24
B0036 | 300 | 3814 | 03814.csv | 1.662412523067319 | 24
B0036 | 302 | 3816 | 03816.csv | 1.6603526083225701 | 24
B0036 | 306 | 3820 | 03820.csv | 1.6610231379633236 | 24
B0036 | 308 | 3822 | 03822.csv | 1.6575187557321613 | 24
B0036 | 310 | 3824 | 03824.csv | 1.6507877959674548 | 24
B0036 | 312 | 3826 | 03826.csv | 1.6532570062110141 | 24
B0036 | 314 | 3828 | 03828.csv | 1.6494214846772686 | 24
B0036 | 318 | 3832 | 03832.csv | 1.6678591915666705 | 24
B0036 | 320 | 3834 | 03834.csv | 1.670862764324967 | 24
B0036 | 322 | 3836 | 03836.csv | 1.6658118164053368 | 24
B0036 | 324 | 3838 | 03838.csv | 1.6532998517617 | 24
B0036 | 326 | 3840 | 03840.csv | 1.6468787023528522 | 24
B0036 | 330 | 3844 | 03844.csv | 1.6718953249703756 | 24
B0036 | 334 | 3848 | 03848.csv | 1.6807743463585727 | 24
B0036 | 336 | 3850 | 03850.csv | 1.6737717086703074 | 24
B0036 | 338 | 3852 | 03852.csv | 1.6605773762487392 | 24
B0036 | 340 | 3854 | 03854.csv | 1.655987781146086 | 24
B0036 | 342 | 3856 | 03856.csv | 1.6468623183898439 | 24
B0036 | 346 | 3860 | 03860.csv | 1.6574621175432847 | 24
B0036 | 348 | 3862 | 03862.csv | 1.6603991175216894 | 24
B0036 | 350 | 3864 | 03864.csv | 1.6460789092837111 | 24
B0036 | 352 | 3866 | 03866.csv | 1.6408366462659327 | 24
B0036 | 354 | 3868 | 03868.csv | 1.6344408920281601 | 24
B0036 | 358 | 3872 | 03872.csv | 1.6374039186504212 | 24
B0036 | 360 | 3874 | 03874.csv | 1.64738207540524 | 24
B0036 | 362 | 3876 | 03876.csv | 1.6545646441622355 | 24
B0036 | 364 | 3878 | 03878.csv | 1.640896560729935 | 24
B0036 | 366 | 3880 | 03880.csv | 1.6265229979339635 | 24
B0036 | 370 | 3884 | 03884.csv | 1.6217349144630457 | 24
B0036 | 372 | 3886 | 03886.csv | 1.6248200059639546 | 24
B0036 | 374 | 3888 | 03888.csv | 1.61880119736137 | 24
B0036 | 376 | 3890 | 03890.csv | 1.6137350490334217 | 24
B0036 | 378 | 3892 | 03892.csv | 1.612012823654141 | 24
B0036 | 382 | 3896 | 03896.csv | 1.6671032556887178 | 24
B0036 | 386 | 3900 | 03900.csv | 1.6850133383886254 | 24
B0036 | 388 | 3902 | 03902.csv | 1.6786654987614698 | 24
B0036 | 390 | 3904 | 03904.csv | 1.6729763502191373 | 24
B0036 | 392 | 3906 | 03906.csv | 1.666489034299654 | 24
B0036 | 394 | 3908 | 03908.csv | 1.6698420840710908 | 24
B0036 | 398 | 3912 | 03912.csv | 1.6746744228027035 | 24
B0036 | 400 | 3914 | 03914.csv | 1.6665045335145643 | 24
B0036 | 402 | 3916 | 03916.csv | 1.6522220848347273 | 24
B0036 | 404 | 3918 | 03918.csv | 1.6462718275099526 | 24
B0036 | 406 | 3920 | 03920.csv | 1.642399234692521 | 24
B0036 | 410 | 3924 | 03924.csv | 1.651178607099992 | 24
B0036 | 412 | 3926 | 03926.csv | 1.6481683120281931 | 24
B0036 | 414 | 3928 | 03928.csv | 1.6478887725428397 | 24
B0036 | 416 | 3930 | 03930.csv | 1.635843650915682 | 24
B0036 | 418 | 3932 | 03932.csv | 1.6332362811945516 | 24
B0036 | 422 | 3936 | 03936.csv | 1.629926467682987 | 24
B0036 | 424 | 3938 | 03938.csv | 1.6387862629287224 | 24
B0036 | 426 | 3940 | 03940.csv | 1.6359654863840773 | 24
B0036 | 428 | 3942 | 03942.csv | 1.631137043967566 | 24
B0036 | 430 | 3944 | 03944.csv | 1.6220189720888463 | 24
B0036 | 434 | 3948 | 03948.csv | 1.6416044978422155 | 24
B0036 | 438 | 3952 | 03952.csv | 1.6253090231457805 | 24
B0036 | 440 | 3954 | 03954.csv | 1.6196134522239483 | 24
B0036 | 442 | 3956 | 03956.csv | 1.6124236174774371 | 24
B0036 | 444 | 3958 | 03958.csv | 1.6077701029913394 | 24
B0036 | 446 | 3960 | 03960.csv | 1.6088077531981582 | 24
B0036 | 450 | 3964 | 03964.csv | 1.6083556258734268 | 24
B0036 | 452 | 3966 | 03966.csv | 1.6068202519011539 | 24
B0036 | 454 | 3968 | 03968.csv | 1.601770977206713 | 24
B0036 | 456 | 3970 | 03970.csv | 1.594911734692208 | 24
B0036 | 458 | 3972 | 03972.csv | 1.5938139125387372 | 24
B0036 | 462 | 3976 | 03976.csv | 1.5920273129504596 | 24
B0036 | 464 | 3978 | 03978.csv | 1.5847361549778751 | 24
B0036 | 466 | 3980 | 03980.csv | 1.5763429363936798 | 24
B0036 | 468 | 3982 | 03982.csv | 1.5720229174642286 | 24
B0036 | 470 | 3984 | 03984.csv | 1.5729874285512353 | 24
B0036 | 474 | 3988 | 03988.csv | 1.596985400389019 | 24
B0036 | 476 | 3990 | 03990.csv | 1.595726023703856 | 24
B0036 | 478 | 3992 | 03992.csv | 1.579500338340559 | 24
B0036 | 480 | 3994 | 03994.csv | 1.5629469877520186 | 24
B0036 | 482 | 3996 | 03996.csv | 1.5591129431541175 | 24
B0025 | 3 | 4003 | 04003.csv | 1.847011162956716 | 24
B0025 | 5 | 4005 | 04005.csv | 1.8485654344528386 | 24
B0025 | 7 | 4007 | 04007.csv | 1.847111177186175 | 24
B0025 | 9 | 4009 | 04009.csv | 1.8489837601535537 | 24
B0025 | 11 | 4011 | 04011.csv | 1.8370120718560439 | 24
B0025 | 15 | 4015 | 04015.csv | 1.817549211247137 | 24
B0025 | 19 | 4019 | 04019.csv | 1.839863822522073 | 24
B0025 | 22 | 4022 | 04022.csv | 1.8430595619731431 | 24
B0025 | 24 | 4024 | 04024.csv | 1.8401871729536057 | 24
B0025 | 26 | 4026 | 04026.csv | 1.8281265632888257 | 24
B0025 | 30 | 4030 | 04030.csv | 1.8253563336445804 | 24
B0025 | 34 | 4034 | 04034.csv | 1.8214180552626154 | 24
B0025 | 36 | 4036 | 04036.csv | 1.830315627968932 | 24
B0025 | 38 | 4038 | 04038.csv | 1.8175491643824844 | 24
B0025 | 40 | 4040 | 04040.csv | 1.810901200296979 | 24
B0025 | 42 | 4042 | 04042.csv | 1.8083032603084233 | 24
B0025 | 46 | 4046 | 04046.csv | 1.7928016149381065 | 24
B0025 | 50 | 4050 | 04050.csv | 1.812563150045885 | 24
B0025 | 52 | 4052 | 04052.csv | 1.807772607491239 | 24
B0025 | 54 | 4054 | 04054.csv | 1.8048055175003972 | 24
B0025 | 56 | 4056 | 04056.csv | 1.800538555899242 | 24
B0025 | 58 | 4058 | 04058.csv | 1.7942356098033032 | 24
B0025 | 65 | 4065 | 04065.csv | 1.807409052434889 | 24
B0025 | 67 | 4067 | 04067.csv | 1.7902504816962075 | 24
B0025 | 69 | 4069 | 04069.csv | 1.7961223845359495 | 24
B0025 | 71 | 4071 | 04071.csv | 1.7912236690350776 | 24
B0025 | 73 | 4073 | 04073.csv | 1.7854822365303245 | 24
B0025 | 77 | 4077 | 04077.csv | 1.7677890780323617 | 24
B0026 | 3 | 4083 | 04083.csv | 1.8132504303869899 | 24
B0026 | 5 | 4085 | 04085.csv | 1.8149760087078302 | 24
B0026 | 7 | 4087 | 04087.csv | 1.8135354175561993 | 24
B0026 | 9 | 4089 | 04089.csv | 1.815149273310334 | 24
B0026 | 11 | 4091 | 04091.csv | 1.8142913014068198 | 24
B0026 | 15 | 4095 | 04095.csv | 1.3863373424430125 | 24
B0026 | 19 | 4099 | 04099.csv | 1.8165277958816064 | 24
B0026 | 22 | 4102 | 04102.csv | 1.8085638576011063 | 24
B0026 | 24 | 4104 | 04104.csv | 1.804936077644182 | 24
B0026 | 26 | 4106 | 04106.csv | 1.8049315924982108 | 24
B0026 | 30 | 4110 | 04110.csv | 1.717679232699393 | 24
B0026 | 34 | 4114 | 04114.csv | 1.809804813280106 | 24
B0026 | 36 | 4116 | 04116.csv | 1.806556213274488 | 24
B0026 | 38 | 4118 | 04118.csv | 1.7938155707698507 | 24
B0026 | 40 | 4120 | 04120.csv | 1.799304949381792 | 24
B0026 | 42 | 4122 | 04122.csv | 1.7842197448470132 | 24
B0026 | 46 | 4126 | 04126.csv | 1.6818819918515189 | 24
B0026 | 50 | 4130 | 04130.csv | 1.8007519383961936 | 24
B0026 | 52 | 4132 | 04132.csv | 1.795972684272296 | 24
B0026 | 54 | 4134 | 04134.csv | 1.7931026940553298 | 24
B0026 | 56 | 4136 | 04136.csv | 1.8010267542068712 | 24
B0026 | 58 | 4138 | 04138.csv | 1.7824572301269948 | 24
B0026 | 65 | 4145 | 04145.csv | 1.7959303030608789 | 24
B0026 | 67 | 4147 | 04147.csv | 1.7783142127341003 | 24
B0026 | 69 | 4149 | 04149.csv | 1.771719092984802 | 24
B0026 | 71 | 4151 | 04151.csv | 1.7790749489536772 | 24
B0026 | 73 | 4153 | 04153.csv | 1.7733229782464675 | 24
B0026 | 77 | 4157 | 04157.csv | 1.768754111010884 | 24
B0031 | 1 | 4161 | 04161.csv | 1.6666751942525773 | 43
B0031 | 3 | 4163 | 04163.csv | 1.8328583629543174 | 43
B0031 | 5 | 4165 | 04165.csv | 1.8139835002945137 | 43
B0031 | 7 | 4167 | 04167.csv | 1.8044387333514835 | 43
B0031 | 9 | 4169 | 04169.csv | 1.802147684291295 | 43
B0031 | 13 | 4173 | 04173.csv | 1.7715647509798835 | 43
B0031 | 15 | 4175 | 04175.csv | 1.8139928165779542 | 43
B0031 | 17 | 4177 | 04177.csv | 1.8013261041198854 | 43
B0031 | 19 | 4179 | 04179.csv | 1.7883722583933568 | 43
B0031 | 21 | 4181 | 04181.csv | 1.7765401657373159 | 43
B0031 | 25 | 4185 | 04185.csv | 1.7856209131823229 | 43
B0031 | 27 | 4187 | 04187.csv | 1.7813634036685941 | 43
B0031 | 29 | 4189 | 04189.csv | 1.7684898383971241 | 43
B0031 | 31 | 4191 | 04191.csv | 1.766505238291406 | 43
B0031 | 33 | 4193 | 04193.csv | 1.751740527921767 | 43
B0031 | 37 | 4197 | 04197.csv | 1.7352349314055016 | 43
B0031 | 39 | 4199 | 04199.csv | 1.7782778274549178 | 43
B0031 | 41 | 4201 | 04201.csv | 1.7649894859707393 | 43
B0031 | 43 | 4203 | 04203.csv | 1.762591283533551 | 43
B0031 | 45 | 4205 | 04205.csv | 1.744314576121582 | 43
B0031 | 49 | 4209 | 04209.csv | 1.7628373753518478 | 43
B0031 | 51 | 4211 | 04211.csv | 1.747857930947971 | 43
B0031 | 53 | 4213 | 04213.csv | 1.7441167338864993 | 43
B0031 | 55 | 4215 | 04215.csv | 1.7268422932817387 | 43
B0031 | 57 | 4217 | 04217.csv | 1.7203093493042265 | 43
B0031 | 61 | 4221 | 04221.csv | 1.7394245516699778 | 43
B0031 | 63 | 4223 | 04223.csv | 1.7367384416372014 | 43
B0031 | 65 | 4225 | 04225.csv | 1.716963468448543 | 43
B0031 | 67 | 4227 | 04227.csv | 1.7127773558366357 | 43
B0031 | 69 | 4229 | 04229.csv | 1.7061083466554066 | 43
B0031 | 73 | 4233 | 04233.csv | 1.713732696207521 | 43
B0031 | 75 | 4235 | 04235.csv | 1.7093475797926974 | 43
B0031 | 77 | 4237 | 04237.csv | 1.6901000454115587 | 43
B0031 | 79 | 4239 | 04239.csv | 1.6946883343387664 | 43
B0031 | 81 | 4241 | 04241.csv | 1.687010991299212 | 43
B0031 | 85 | 4245 | 04245.csv | 1.6957069027070075 | 43
B0031 | 87 | 4247 | 04247.csv | 1.687696889615565 | 43
B0031 | 89 | 4249 | 04249.csv | 1.6819617127259294 | 43
B0031 | 91 | 4251 | 04251.csv | 1.6750033888978846 | 43
B0031 | 93 | 4253 | 04253.csv | 1.6672987794846676 | 43
B0049 | 0 | 4257 | 04257.csv | 0.8583727215167135 | 4
B0049 | 4 | 4261 | 04261.csv | 1.4209057149417375 | 4
B0049 | 6 | 4263 | 04263.csv | 1.372852133389263 | 4
B0049 | 8 | 4265 | 04265.csv | 1.3643742487429145 | 4
B0049 | 10 | 4267 | 04267.csv | 2.378643730568756 | 4
B0049 | 14 | 4271 | 04271.csv | 1.0605357965671216 | 4
B0049 | 16 | 4273 | 04273.csv | 1.0069932376659496 | 4
B0049 | 18 | 4275 | 04275.csv | 0.9298775334359536 | 4
B0049 | 20 | 4277 | 04277.csv | 0.9232377029483808 | 4
B0049 | 22 | 4279 | 04279.csv | 0.9053279121173716 | 4
B0049 | 26 | 4283 | 04283.csv | 0.8595848360639872 | 4
B0049 | 28 | 4285 | 04285.csv | 0.8369614294820705 | 4
B0049 | 30 | 4287 | 04287.csv | 0.8456824187653132 | 4
B0049 | 32 | 4289 | 04289.csv | 0.8071214007577537 | 4
B0049 | 34 | 4291 | 04291.csv | 0.7820744360746734 | 4
B0049 | 38 | 4295 | 04295.csv | 0.7953019444133349 | 4
B0049 | 40 | 4297 | 04297.csv | 0 | 4
B0049 | 42 | 4299 | 04299.csv | 0.7752051154719997 | 4
B0049 | 44 | 4301 | 04301.csv | 0.7711865903845158 | 4
B0049 | 46 | 4303 | 04303.csv | 0.7585098914517947 | 4
B0049 | 50 | 4307 | 04307.csv | 0.7349386490499009 | 4
B0049 | 52 | 4309 | 04309.csv | 0.7366758033690756 | 4
B0049 | 54 | 4311 | 04311.csv | 0.7093946599203638 | 4
B0049 | 56 | 4313 | 04313.csv | 0.7186465009220309 | 4
B0049 | 58 | 4315 | 04315.csv | 0.6913885231046639 | 4
B0050 | 0 | 4319 | 04319.csv | 0.8631448527758341 | 4
B0050 | 4 | 4323 | 04323.csv | 1.648789607776492 | 4
B0050 | 6 | 4325 | 04325.csv | 1.601636485397804 | 4
B0050 | 8 | 4327 | 04327.csv | 1.5517564797427017 | 4
B0050 | 10 | 4329 | 04329.csv | 0.03255841710834194 | 4
B0050 | 14 | 4333 | 04333.csv | 2.6401491157387014 | 4
B0050 | 16 | 4335 | 04335.csv | 1.359027658891632 | 4
B0050 | 18 | 4337 | 04337.csv | 1.3742172692238257 | 4
B0050 | 20 | 4339 | 04339.csv | 1.3528030430821978 | 4
B0050 | 22 | 4341 | 04341.csv | 1.3607406193458433 | 4
B0050 | 26 | 4345 | 04345.csv | 0.5268786924650971 | 4
B0050 | 28 | 4347 | 04347.csv | 1.4002714246164416 | 4
B0050 | 30 | 4349 | 04349.csv | 1.4289274755270827 | 4
B0050 | 32 | 4351 | 04351.csv | 0.07658354174014805 | 4
B0050 | 34 | 4353 | 04353.csv | 0.5736933387569048 | 4
B0050 | 38 | 4357 | 04357.csv | 0.3014742035427856 | 4
B0050 | 40 | 4359 | 04359.csv | 0 | 4
B0050 | 42 | 4361 | 04361.csv | 0.17956542632321462 | 4
B0050 | 44 | 4363 | 04363.csv | 1.179168781562907 | 4
B0050 | 46 | 4365 | 04365.csv | 0.0961913170505672 | 4
B0050 | 50 | 4369 | 04369.csv | 0.27808517709104497 | 4
B0050 | 52 | 4371 | 04371.csv | [] | 4
B0050 | 54 | 4373 | 04373.csv | [] | 4
B0050 | 56 | 4375 | 04375.csv | [] | 4
B0050 | 58 | 4377 | 04377.csv | [] | 4
B0052 | 0 | 4381 | 04381.csv | 0.8606591508342232 | 4
B0052 | 4 | 4385 | 04385.csv | 1.4183095114360322 | 4
B0052 | 6 | 4387 | 04387.csv | 1.3707123028693164 | 4
B0052 | 8 | 4389 | 04389.csv | 1.3515647352626494 | 4
B0052 | 10 | 4391 | 04391.csv | [] | 4
B0052 | 14 | 4395 | 04395.csv | [] | 4
B0052 | 16 | 4397 | 04397.csv | [] | 4
B0052 | 18 | 4399 | 04399.csv | [] | 4
B0052 | 20 | 4401 | 04401.csv | [] | 4
B0052 | 22 | 4403 | 04403.csv | [] | 4
B0052 | 26 | 4407 | 04407.csv | [] | 4
B0052 | 28 | 4409 | 04409.csv | [] | 4
B0052 | 30 | 4411 | 04411.csv | [] | 4
B0052 | 32 | 4413 | 04413.csv | [] | 4
B0052 | 34 | 4415 | 04415.csv | [] | 4
B0052 | 38 | 4419 | 04419.csv | [] | 4
B0052 | 40 | 4421 | 04421.csv | [] | 4
B0052 | 42 | 4423 | 04423.csv | [] | 4
B0052 | 44 | 4425 | 04425.csv | [] | 4
B0052 | 46 | 4427 | 04427.csv | [] | 4
B0052 | 50 | 4431 | 04431.csv | [] | 4
B0052 | 52 | 4433 | 04433.csv | [] | 4
B0052 | 54 | 4435 | 04435.csv | [] | 4
B0052 | 56 | 4437 | 04437.csv | [] | 4
B0052 | 58 | 4439 | 04439.csv | [] | 4
B0051 | 0 | 4443 | 04443.csv | 0.6434735598158292 | 4
B0051 | 4 | 4447 | 04447.csv | 1.2931804619982779 | 4
B0051 | 6 | 4449 | 04449.csv | 1.2288940261191657 | 4
B0051 | 8 | 4451 | 04451.csv | 1.2039031789717949 | 4
B0051 | 10 | 4453 | 04453.csv | 2.330873478782131 | 4
B0051 | 14 | 4457 | 04457.csv | 1.0092808819126011 | 4
B0051 | 16 | 4459 | 04459.csv | 0.9565659895125322 | 4
B0051 | 18 | 4461 | 04461.csv | 0.901956291365404 | 4
B0051 | 20 | 4463 | 04463.csv | 0.8897906666138162 | 4
B0051 | 22 | 4465 | 04465.csv | 0.8830717036634559 | 4
B0051 | 26 | 4469 | 04469.csv | 0.8431270354481757 | 4
B0051 | 28 | 4471 | 04471.csv | 0.826559103449663 | 4
B0051 | 30 | 4473 | 04473.csv | 0.8352681546837963 | 4
B0051 | 32 | 4475 | 04475.csv | 0.8025719464987874 | 4
B0051 | 34 | 4477 | 04477.csv | 0.7839218784699513 | 4
B0051 | 38 | 4481 | 04481.csv | 0.7910763493036002 | 4
B0051 | 40 | 4483 | 04483.csv | 0 | 4
B0051 | 42 | 4485 | 04485.csv | 0.7654538269480236 | 4
B0051 | 44 | 4487 | 04487.csv | 0.773177347633947 | 4
B0051 | 46 | 4489 | 04489.csv | 0.7605293776416485 | 4
B0051 | 50 | 4493 | 04493.csv | 0.7376430319247004 | 4
B0051 | 52 | 4495 | 04495.csv | 0.739179500257907 | 4
B0051 | 54 | 4497 | 04497.csv | 0.7014575429842594 | 4
B0051 | 56 | 4499 | 04499.csv | 0.7047349480541781 | 4
B0051 | 58 | 4501 | 04501.csv | 0.677848893570423 | 4
B0006 | 1 | 4506 | 04506.csv | 2.035337591005598 | 24
B0006 | 3 | 4508 | 04508.csv | 2.0251402460314116 | 24
B0006 | 5 | 4510 | 04510.csv | 2.013326371345464 | 24
B0006 | 7 | 4512 | 04512.csv | 2.0132846655407413 | 24
B0006 | 9 | 4514 | 04514.csv | 2.000528337624771 | 24
B0006 | 11 | 4516 | 04516.csv | 2.0138990759931645 | 24
B0006 | 13 | 4518 | 04518.csv | 2.013101105626967 | 24
B0006 | 15 | 4520 | 04520.csv | 1.9687898262728398 | 24
B0006 | 17 | 4522 | 04522.csv | 1.9681661764334244 | 24
B0006 | 19 | 4524 | 04524.csv | 1.9572307917560536 | 24
B0006 | 21 | 4526 | 04526.csv | 1.9455991514129352 | 24
B0006 | 24 | 4529 | 04529.csv | 1.9347505044841131 | 24
B0006 | 26 | 4531 | 04531.csv | 1.9232799539368028 | 24
B0006 | 28 | 4533 | 04533.csv | 1.911889930948487 | 24
B0006 | 30 | 4535 | 04535.csv | 1.9010667141979305 | 24
B0006 | 32 | 4537 | 04537.csv | 1.8891989948061458 | 24
B0006 | 34 | 4539 | 04539.csv | 1.878278372248849 | 24
B0006 | 36 | 4541 | 04541.csv | 1.8675697161520206 | 24
B0006 | 38 | 4543 | 04543.csv | 1.8675892574453767 | 24
B0006 | 41 | 4546 | 04546.csv | 1.979626548250818 | 24
B0006 | 45 | 4550 | 04550.csv | 1.9575499080884022 | 24
B0006 | 49 | 4554 | 04554.csv | 1.9458150170787551 | 24
B0006 | 53 | 4558 | 04558.csv | 1.9242461121680094 | 24
B0006 | 57 | 4562 | 04562.csv | 1.9459811331421641 | 24
B0006 | 61 | 4566 | 04566.csv | 1.901407930553079 | 24
B0006 | 65 | 4570 | 04570.csv | 1.878674213680085 | 24
B0006 | 69 | 4574 | 04574.csv | 1.8683061328264219 | 24
B0006 | 73 | 4578 | 04578.csv | 1.8560244070082998 | 24
B0006 | 77 | 4582 | 04582.csv | 1.8451997961855777 | 24
B0006 | 81 | 4586 | 04586.csv | 1.857228890885317 | 24
B0006 | 85 | 4590 | 04590.csv | 1.9247760889090635 | 24
B0006 | 89 | 4594 | 04594.csv | 1.8822317526092551 | 24
B0006 | 93 | 4598 | 04598.csv | 1.855276687885587 | 24
B0006 | 97 | 4602 | 04602.csv | 1.8392508917181876 | 24
B0006 | 101 | 4606 | 04606.csv | 1.8185396073994429 | 24
B0006 | 105 | 4610 | 04610.csv | 1.8134770059567056 | 24
B0006 | 109 | 4614 | 04614.csv | 1.7971018450305436 | 24
B0006 | 113 | 4618 | 04618.csv | 1.7810046294120476 | 24
B0006 | 117 | 4622 | 04622.csv | 1.7710130422682329 | 24
B0006 | 121 | 4626 | 04626.csv | 1.7604712448170943 | 24
B0006 | 125 | 4630 | 04630.csv | 1.7502913788006587 | 24
B0006 | 129 | 4634 | 04634.csv | 1.7394925037732578 | 24
B0006 | 133 | 4638 | 04638.csv | 1.7546766553637203 | 24
B0006 | 135 | 4640 | 04640.csv | 1.7659390941842175 | 24
B0006 | 139 | 4644 | 04644.csv | 1.7337887419624838 | 24
B0006 | 143 | 4648 | 04648.csv | 1.713325912040734 | 24
B0006 | 147 | 4652 | 04652.csv | 1.7024077813673466 | 24
B0006 | 149 | 4654 | 04654.csv | 1.82371946178183 | 24
B0006 | 153 | 4658 | 04658.csv | 1.8081284050314708 | 24
B0006 | 157 | 4662 | 04662.csv | 1.7757610945034283 | 24
B0006 | 161 | 4666 | 04666.csv | 1.7447409841836798 | 24
B0006 | 165 | 4670 | 04670.csv | 1.729207034132373 | 24
B0006 | 169 | 4674 | 04674.csv | 1.7081086552553244 | 24
B0006 | 173 | 4678 | 04678.csv | 1.6975954237461768 | 24
B0006 | 177 | 4682 | 04682.csv | 1.6820634524029463 | 24
B0006 | 181 | 4686 | 04686.csv | 1.6714768322295086 | 24
B0006 | 185 | 4690 | 04690.csv | 1.6607591387047655 | 24
B0006 | 189 | 4694 | 04694.csv | 1.651121015038069 | 24
B0006 | 193 | 4698 | 04698.csv | 1.6401349256190927 | 24
B0006 | 197 | 4702 | 04702.csv | 1.6291999416165441 | 24
B0006 | 201 | 4706 | 04706.csv | 1.6088496302961666 | 24
B0006 | 205 | 4710 | 04710.csv | 1.6035244898969248 | 24
B0006 | 209 | 4714 | 04714.csv | 1.5989712144027983 | 24
B0006 | 213 | 4718 | 04718.csv | 1.5876273123575604 | 24
B0006 | 215 | 4720 | 04720.csv | 1.5829719744686166 | 24
B0006 | 219 | 4724 | 04724.csv | 1.567137636713563 | 24
B0006 | 223 | 4728 | 04728.csv | 1.5613446139713882 | 24
B0006 | 227 | 4732 | 04732.csv | 1.5511711892790419 | 24
B0006 | 231 | 4736 | 04736.csv | 1.5406741606295171 | 24
B0006 | 235 | 4740 | 04740.csv | 1.5253138744624433 | 24
B0006 | 239 | 4744 | 04744.csv | 1.5301570318067428 | 24
B0006 | 243 | 4748 | 04748.csv | 1.5246566834474087 | 24
B0006 | 247 | 4752 | 04752.csv | 1.5145492986655427 | 24
B0006 | 251 | 4756 | 04756.csv | 1.509391504602082 | 24
B0006 | 255 | 4760 | 04760.csv | 1.5039974333050705 | 24
B0006 | 259 | 4764 | 04764.csv | 1.4935201918040188 | 24
B0006 | 263 | 4768 | 04768.csv | 1.4876323024497422 | 24
B0006 | 265 | 4770 | 04770.csv | 1.5302876214401704 | 24
B0006 | 269 | 4774 | 04774.csv | 1.5040760088360112 | 24
B0006 | 273 | 4778 | 04778.csv | 1.4887593608730894 | 24
B0006 | 277 | 4782 | 04782.csv | 1.4782779285546637 | 24
B0006 | 281 | 4786 | 04786.csv | 1.478459982215684 | 24
B0006 | 285 | 4790 | 04790.csv | 1.473214844899973 | 24
B0006 | 289 | 4794 | 04794.csv | 1.4675164935067897 | 24
B0006 | 293 | 4798 | 04798.csv | 1.4516292657521335 | 24
B0006 | 297 | 4802 | 04802.csv | 1.4519237720967177 | 24
B0006 | 301 | 4806 | 04806.csv | 1.4471484694777745 | 24
B0006 | 305 | 4810 | 04810.csv | 1.4468538105659885 | 24
B0006 | 309 | 4814 | 04814.csv | 1.4416741930284678 | 24
B0006 | 312 | 4817 | 04817.csv | 1.5935866593100128 | 24
B0006 | 315 | 4820 | 04820.csv | 1.5463902376915637 | 24
B0006 | 319 | 4824 | 04824.csv | 1.51470559175661 | 24
B0006 | 323 | 4828 | 04828.csv | 1.4989786083335404 | 24
B0006 | 327 | 4832 | 04832.csv | 1.4831110745410492 | 24
B0006 | 331 | 4836 | 04836.csv | 1.4729664825468278 | 24
B0006 | 335 | 4840 | 04840.csv | 1.4627604396099307 | 24
B0006 | 339 | 4844 | 04844.csv | 1.4518364681062514 | 24
B0006 | 343 | 4848 | 04848.csv | 1.4468670644030392 | 24
B0006 | 347 | 4852 | 04852.csv | 1.441380399427779 | 24
B0006 | 351 | 4856 | 04856.csv | 1.431210744960774 | 24
B0006 | 355 | 4860 | 04860.csv | 1.4260247179525716 | 24
B0006 | 359 | 4864 | 04864.csv | 1.420487649966195 | 24
B0006 | 363 | 4868 | 04868.csv | 1.4207006230355006 | 24
B0006 | 366 | 4871 | 04871.csv | 1.452255804330839 | 24
B0006 | 370 | 4875 | 04875.csv | 1.431557632772571 | 24
B0006 | 374 | 4879 | 04879.csv | 1.415015751158943 | 24
B0006 | 378 | 4883 | 04883.csv | 1.4097311506517451 | 24
B0006 | 382 | 4887 | 04887.csv | 1.404917318129309 | 24
B0006 | 386 | 4891 | 04891.csv | 1.395164296571563 | 24
B0006 | 390 | 4895 | 04895.csv | 1.3945343832614077 | 24
B0006 | 394 | 4899 | 04899.csv | 1.3893171179312644 | 24
B0006 | 398 | 4903 | 04903.csv | 1.3838379472327809 | 24
B0006 | 402 | 4907 | 04907.csv | 1.3736814238195123 | 24
B0006 | 406 | 4911 | 04911.csv | 1.3786059891863676 | 24
B0006 | 410 | 4915 | 04915.csv | 1.3737600299108574 | 24
B0006 | 414 | 4919 | 04919.csv | 1.3682580583942712 | 24
B0006 | 418 | 4923 | 04923.csv | 1.3633024037317505 | 24
B0006 | 422 | 4927 | 04927.csv | 1.3580966140172601 | 24
B0006 | 426 | 4931 | 04931.csv | 1.353269090999531 | 24
B0006 | 430 | 4935 | 04935.csv | 1.3841605738237488 | 24
B0006 | 432 | 4937 | 04937.csv | 1.4051467790651473 | 24
B0006 | 436 | 4941 | 04941.csv | 1.378719022627353 | 24
B0006 | 440 | 4945 | 04945.csv | 1.3682657783199066 | 24
B0006 | 444 | 4949 | 04949.csv | 1.3573151296618016 | 24
B0006 | 448 | 4953 | 04953.csv | 1.3524934638801596 | 24
B0006 | 452 | 4957 | 04957.csv | 1.3474099151661236 | 24
B0006 | 456 | 4961 | 04961.csv | 1.3370075130842318 | 24
B0006 | 460 | 4965 | 04965.csv | 1.3312352966718526 | 24
B0006 | 464 | 4969 | 04969.csv | 1.3259303781727643 | 24
B0006 | 468 | 4973 | 04973.csv | 1.321578743867529 | 24
B0006 | 472 | 4977 | 04977.csv | 1.321225074066109 | 24
B0006 | 476 | 4981 | 04981.csv | 1.3156485301862682 | 24
B0006 | 480 | 4985 | 04985.csv | 1.3209025697502388 | 24
B0006 | 482 | 4987 | 04987.csv | 1.3474328767273906 | 24
B0006 | 484 | 4989 | 04989.csv | 1.3260128072353616 | 24
B0006 | 488 | 4993 | 04993.csv | 1.3101186784831063 | 24
B0006 | 492 | 4997 | 04997.csv | 1.30521620229393 | 24
B0006 | 496 | 5001 | 05001.csv | 1.3004061951355774 | 24
B0006 | 500 | 5005 | 05005.csv | 1.300235735841116 | 24
B0006 | 504 | 5009 | 05009.csv | 1.2895066722480755 | 24
B0006 | 508 | 5013 | 05013.csv | 1.279253057384795 | 24
B0006 | 512 | 5017 | 05017.csv | 1.2792078171714618 | 24
B0006 | 516 | 5021 | 05021.csv | 1.274036760902923 | 24
B0006 | 520 | 5025 | 05025.csv | 1.2741273923001468 | 24
B0006 | 524 | 5029 | 05029.csv | 1.2637639426440779 | 24
B0006 | 528 | 5033 | 05033.csv | 1.2581373688955233 | 24
B0006 | 532 | 5037 | 05037.csv | 1.253259864055301 | 24
B0006 | 536 | 5041 | 05041.csv | 1.2532313315493426 | 24
B0006 | 540 | 5045 | 05045.csv | 1.2480874960313577 | 24
B0006 | 544 | 5049 | 05049.csv | 1.2534354284944844 | 24
B0006 | 547 | 5052 | 05052.csv | 1.2898048773266901 | 24
B0006 | 551 | 5056 | 05056.csv | 1.2635402021758835 | 24
B0006 | 555 | 5060 | 05060.csv | 1.2479761706842853 | 24
B0006 | 559 | 5064 | 05064.csv | 1.2321202877943334 | 24
B0006 | 563 | 5068 | 05068.csv | 1.2271137666213534 | 24
B0006 | 567 | 5072 | 05072.csv | 1.2217397581377356 | 24
B0006 | 571 | 5076 | 05076.csv | 1.211102678915174 | 24
B0006 | 575 | 5080 | 05080.csv | 1.2056159765131735 | 24
B0006 | 579 | 5084 | 05084.csv | 1.2008936262717274 | 24
B0006 | 583 | 5088 | 05088.csv | 1.1905903985558335 | 24
B0006 | 587 | 5092 | 05092.csv | 1.185179251041941 | 24
B0006 | 591 | 5096 | 05096.csv | 1.1796706818144624 | 24
B0006 | 595 | 5100 | 05100.csv | 1.1745952836753915 | 24
B0006 | 599 | 5104 | 05104.csv | 1.15381833159625 | 24
B0006 | 603 | 5108 | 05108.csv | 1.1644009557372264 | 24
B0006 | 607 | 5112 | 05112.csv | 1.1587974947916069 | 24
B0006 | 611 | 5116 | 05116.csv | 1.1749748834769171 | 24
B0006 | 613 | 5118 | 05118.csv | 1.1856752327929356 | 24
B0005 | 1 | 5122 | 05122.csv | 1.8564874208181574 | 24
B0005 | 3 | 5124 | 05124.csv | 1.846327249719927 | 24
B0005 | 5 | 5126 | 05126.csv | 1.8353491942234077 | 24
B0005 | 7 | 5128 | 05128.csv | 1.8352625275821128 | 24
B0005 | 9 | 5130 | 05130.csv | 1.8346455082120419 | 24
B0005 | 11 | 5132 | 05132.csv | 1.8356616600675495 | 24
B0005 | 13 | 5134 | 05134.csv | 1.8351461429226603 | 24
B0005 | 15 | 5136 | 05136.csv | 1.8257567905665537 | 24
B0005 | 17 | 5138 | 05138.csv | 1.8247738529891333 | 24
B0005 | 19 | 5140 | 05140.csv | 1.824613268496936 | 24
B0005 | 21 | 5142 | 05142.csv | 1.8246195526864504 | 24
B0005 | 24 | 5145 | 05145.csv | 1.8142019357673917 | 24
B0005 | 26 | 5147 | 05147.csv | 1.8137521577549054 | 24
B0005 | 28 | 5149 | 05149.csv | 1.8134404914735822 | 24
B0005 | 30 | 5151 | 05151.csv | 1.8025980036306504 | 24
B0005 | 32 | 5153 | 05153.csv | 1.80210690024615 | 24
B0005 | 34 | 5155 | 05155.csv | 1.802579500826209 | 24
B0005 | 36 | 5157 | 05157.csv | 1.8030683142834096 | 24
B0005 | 38 | 5159 | 05159.csv | 1.8027776247196041 | 24
B0005 | 41 | 5162 | 05162.csv | 1.8470259949329193 | 24
B0005 | 45 | 5166 | 05166.csv | 1.847417311283644 | 24
B0005 | 49 | 5170 | 05170.csv | 1.8361774213478947 | 24
B0005 | 53 | 5174 | 05174.csv | 1.8257807475776242 | 24
B0005 | 57 | 5178 | 05178.csv | 1.8251136435078368 | 24
B0005 | 61 | 5182 | 05182.csv | 1.8255815042203762 | 24
B0005 | 65 | 5186 | 05186.csv | 1.8140311275083907 | 24
B0005 | 69 | 5190 | 05190.csv | 1.8147691941158939 | 24
B0005 | 73 | 5194 | 05194.csv | 1.813969388710352 | 24
B0005 | 77 | 5198 | 05198.csv | 1.802765665167823 | 24
B0005 | 81 | 5202 | 05202.csv | 1.804077040117352 | 24
B0005 | 85 | 5206 | 05206.csv | 1.8518025516704486 | 24
B0005 | 89 | 5210 | 05210.csv | 1.8307038456739428 | 24
B0005 | 93 | 5214 | 05214.csv | 1.8199041089501267 | 24
B0005 | 97 | 5218 | 05218.csv | 1.8093079637028517 | 24
B0005 | 101 | 5222 | 05222.csv | 1.80460990458052 | 24
B0005 | 105 | 5226 | 05226.csv | 1.7993770651972192 | 24
B0005 | 109 | 5230 | 05230.csv | 1.7884432335370462 | 24
B0005 | 113 | 5234 | 05234.csv | 1.7829230484252723 | 24
B0005 | 117 | 5238 | 05238.csv | 1.7730337158018288 | 24
B0005 | 121 | 5242 | 05242.csv | 1.773037755078937 | 24
B0005 | 125 | 5246 | 05246.csv | 1.7678721106662054 | 24
B0005 | 129 | 5250 | 05250.csv | 1.7623150704093087 | 24
B0005 | 133 | 5254 | 05254.csv | 1.7676172924938447 | 24
B0005 | 135 | 5256 | 05256.csv | 1.762668359743147 | 24
B0005 | 139 | 5260 | 05260.csv | 1.7517304870664143 | 24
B0005 | 143 | 5264 | 05264.csv | 1.7418496047960008 | 24
B0005 | 147 | 5268 | 05268.csv | 1.7360913511847138 | 24
B0005 | 149 | 5270 | 05270.csv | 1.7936240148573608 | 24
B0005 | 153 | 5274 | 05274.csv | 1.7831890223273275 | 24
B0005 | 157 | 5278 | 05278.csv | 1.7673642076278957 | 24
B0005 | 161 | 5282 | 05282.csv | 1.7570177850353066 | 24
B0005 | 165 | 5286 | 05286.csv | 1.7468706179837907 | 24
B0005 | 169 | 5290 | 05290.csv | 1.7417172507457144 | 24
B0005 | 173 | 5294 | 05294.csv | 1.7364225056478186 | 24
B0005 | 177 | 5298 | 05298.csv | 1.7263217239235826 | 24
B0005 | 181 | 5302 | 05302.csv | 1.7158065389330133 | 24
B0005 | 185 | 5306 | 05306.csv | 1.710533351135192 | 24
B0005 | 189 | 5310 | 05310.csv | 1.706014499648521 | 24
B0005 | 193 | 5314 | 05314.csv | 1.7003110272642588 | 24
B0005 | 197 | 5318 | 05318.csv | 1.6945798601797895 | 24
B0005 | 201 | 5322 | 05322.csv | 1.6849029086609286 | 24
B0005 | 205 | 5326 | 05326.csv | 1.6744741591159717 | 24
B0005 | 209 | 5330 | 05330.csv | 1.6745692479879102 | 24
B0005 | 213 | 5334 | 05334.csv | 1.663716375981405 | 24
B0005 | 215 | 5336 | 05336.csv | 1.659013868748246 | 24
B0005 | 219 | 5340 | 05340.csv | 1.6538540573335014 | 24
B0005 | 223 | 5344 | 05344.csv | 1.642653782130131 | 24
B0005 | 227 | 5348 | 05348.csv | 1.6378578430223698 | 24
B0005 | 231 | 5352 | 05352.csv | 1.6327350407099108 | 24
B0005 | 235 | 5356 | 05356.csv | 1.6277528915533617 | 24
B0005 | 239 | 5360 | 05360.csv | 1.622125485521159 | 24
B0005 | 243 | 5364 | 05364.csv | 1.6113256603765849 | 24
B0005 | 247 | 5368 | 05368.csv | 1.6065631397488385 | 24
B0005 | 251 | 5372 | 05372.csv | 1.6015142233917594 | 24
B0005 | 255 | 5376 | 05376.csv | 1.590369231400328 | 24
B0005 | 259 | 5380 | 05380.csv | 1.5857889968242211 | 24
B0005 | 263 | 5384 | 05384.csv | 1.5849430707374117 | 24
B0005 | 265 | 5386 | 05386.csv | 1.5955263892495937 | 24
B0005 | 269 | 5390 | 05390.csv | 1.5747301747801037 | 24
B0005 | 273 | 5394 | 05394.csv | 1.5649019950937946 | 24
B0005 | 277 | 5398 | 05398.csv | 1.5597659473370362 | 24
B0005 | 281 | 5402 | 05402.csv | 1.5594815668184234 | 24
B0005 | 285 | 5406 | 05406.csv | 1.55468935359061 | 24
B0005 | 289 | 5410 | 05410.csv | 1.5488741079890418 | 24
B0005 | 293 | 5414 | 05414.csv | 1.538236598942558 | 24
B0005 | 297 | 5418 | 05418.csv | 1.527914258251028 | 24
B0005 | 301 | 5422 | 05422.csv | 1.5285252629756445 | 24
B0005 | 305 | 5426 | 05426.csv | 1.522647325284378 | 24
B0005 | 309 | 5430 | 05430.csv | 1.5174859938489869 | 24
B0005 | 312 | 5433 | 05433.csv | 1.605818899130659 | 24
B0005 | 315 | 5436 | 05436.csv | 1.5638491446744425 | 24
B0005 | 319 | 5440 | 05440.csv | 1.5480915247767786 | 24
B0005 | 323 | 5444 | 05444.csv | 1.5323755631868592 | 24
B0005 | 327 | 5448 | 05448.csv | 1.5269528268489705 | 24
B0005 | 331 | 5452 | 05452.csv | 1.5169573017136326 | 24
B0005 | 335 | 5456 | 05456.csv | 1.5118975960142693 | 24
B0005 | 339 | 5460 | 05460.csv | 1.5065638960681105 | 24
B0005 | 343 | 5464 | 05464.csv | 1.5015453526671363 | 24
B0005 | 347 | 5468 | 05468.csv | 1.4908444050400238 | 24
B0005 | 351 | 5472 | 05472.csv | 1.485868384561201 | 24
B0005 | 355 | 5476 | 05476.csv | 1.480413677976106 | 24
B0005 | 359 | 5480 | 05480.csv | 1.4752095869031632 | 24
B0005 | 363 | 5484 | 05484.csv | 1.4859035988304024 | 24
B0005 | 366 | 5487 | 05487.csv | 1.4960918298136696 | 24
B0005 | 370 | 5491 | 05491.csv | 1.4808005946928984 | 24
B0005 | 374 | 5495 | 05495.csv | 1.4697543268466824 | 24
B0005 | 378 | 5499 | 05499.csv | 1.4539012274845928 | 24
B0005 | 382 | 5503 | 05503.csv | 1.4541462067235693 | 24
B0005 | 386 | 5507 | 05507.csv | 1.455023751906683 | 24
B0005 | 390 | 5511 | 05511.csv | 1.449042163761236 | 24
B0005 | 394 | 5515 | 05515.csv | 1.4386709371480566 | 24
B0005 | 398 | 5519 | 05519.csv | 1.433445432156979 | 24
B0005 | 402 | 5523 | 05523.csv | 1.4333958900838095 | 24
B0005 | 406 | 5527 | 05527.csv | 1.42806487344776 | 24
B0005 | 410 | 5531 | 05531.csv | 1.4229203181741186 | 24
B0005 | 414 | 5535 | 05535.csv | 1.417429032731308 | 24
B0005 | 418 | 5539 | 05539.csv | 1.412409228794446 | 24
B0005 | 422 | 5543 | 05543.csv | 1.412578792940193 | 24
B0005 | 426 | 5547 | 05547.csv | 1.4075983731469897 | 24
B0005 | 430 | 5551 | 05551.csv | 1.4333920485221476 | 24
B0005 | 432 | 5553 | 05553.csv | 1.4382550176792908 | 24
B0005 | 436 | 5557 | 05557.csv | 1.4173547174485526 | 24
B0005 | 440 | 5561 | 05561.csv | 1.406981663677643 | 24
B0005 | 444 | 5565 | 05565.csv | 1.4012037783587625 | 24
B0005 | 448 | 5569 | 05569.csv | 1.3967008232726328 | 24
B0005 | 452 | 5573 | 05573.csv | 1.391284788852726 | 24
B0005 | 456 | 5577 | 05577.csv | 1.3862287677978349 | 24
B0005 | 460 | 5581 | 05581.csv | 1.3804366761974138 | 24
B0005 | 464 | 5585 | 05585.csv | 1.3752364150256224 | 24
B0005 | 468 | 5589 | 05589.csv | 1.3705128024895008 | 24
B0005 | 472 | 5593 | 05593.csv | 1.3705085566270399 | 24
B0005 | 476 | 5597 | 05597.csv | 1.3647355108681518 | 24
B0005 | 480 | 5601 | 05601.csv | 1.375392016895762 | 24
B0005 | 482 | 5603 | 05603.csv | 1.3861115151535393 | 24
B0005 | 484 | 5605 | 05605.csv | 1.3698500035838939 | 24
B0005 | 488 | 5609 | 05609.csv | 1.3647827949260758 | 24
B0005 | 492 | 5613 | 05613.csv | 1.3543220466259964 | 24
B0005 | 496 | 5617 | 05617.csv | 1.3546417018378962 | 24
B0005 | 500 | 5621 | 05621.csv | 1.3547039213192407 | 24
B0005 | 504 | 5625 | 05625.csv | 1.349314997503458 | 24
B0005 | 508 | 5629 | 05629.csv | 1.3441891937970554 | 24
B0005 | 512 | 5633 | 05633.csv | 1.3389913790695755 | 24
B0005 | 516 | 5637 | 05637.csv | 1.3389145230206971 | 24
B0005 | 520 | 5641 | 05641.csv | 1.3340066759761655 | 24
B0005 | 524 | 5645 | 05645.csv | 1.3286444309174914 | 24
B0005 | 528 | 5649 | 05649.csv | 1.3231708992276219 | 24
B0005 | 532 | 5653 | 05653.csv | 1.3181691588445197 | 24
B0005 | 536 | 5657 | 05657.csv | 1.3184664436640334 | 24
B0005 | 540 | 5661 | 05661.csv | 1.318293040102702 | 24
B0005 | 544 | 5665 | 05665.csv | 1.323872422244268 | 24
B0005 | 547 | 5668 | 05668.csv | 1.3601216766554785 | 24
B0005 | 551 | 5672 | 05672.csv | 1.3395306867947354 | 24
B0005 | 555 | 5676 | 05676.csv | 1.3290286565120697 | 24
B0005 | 559 | 5680 | 05680.csv | 1.3236741274998955 | 24
B0005 | 563 | 5684 | 05684.csv | 1.318633896753293 | 24
B0005 | 567 | 5688 | 05688.csv | 1.3134751321324272 | 24
B0005 | 571 | 5692 | 05692.csv | 1.3132020634442203 | 24
B0005 | 575 | 5696 | 05696.csv | 1.3077959946944353 | 24
B0005 | 579 | 5700 | 05700.csv | 1.3030329186405918 | 24
B0005 | 583 | 5704 | 05704.csv | 1.3033573559038205 | 24
B0005 | 587 | 5708 | 05708.csv | 1.3034100438655642 | 24
B0005 | 591 | 5712 | 05712.csv | 1.2978870806495706 | 24
B0005 | 595 | 5716 | 05716.csv | 1.2980735056918902 | 24
B0005 | 599 | 5720 | 05720.csv | 1.293463613844243 | 24
B0005 | 603 | 5724 | 05724.csv | 1.288003392619118 | 24
B0005 | 607 | 5728 | 05728.csv | 1.2874525221379407 | 24
B0005 | 611 | 5732 | 05732.csv | 1.3090153642307354 | 24
B0005 | 613 | 5734 | 05734.csv | 1.3250793286429356 | 24
B0007 | 1 | 5738 | 05738.csv | 1.89105229539079 | 24
B0007 | 3 | 5740 | 05740.csv | 1.880637027686859 | 24
B0007 | 5 | 5742 | 05742.csv | 1.8806626717011388 | 24
B0007 | 7 | 5744 | 05744.csv | 1.8807709009833444 | 24
B0007 | 9 | 5746 | 05746.csv | 1.8794508728285058 | 24
B0007 | 11 | 5748 | 05748.csv | 1.8807003517117404 | 24
B0007 | 13 | 5750 | 05750.csv | 1.8799352523566075 | 24
B0007 | 15 | 5752 | 05752.csv | 1.8815088124038797 | 24
B0007 | 17 | 5754 | 05754.csv | 1.8696907870385844 | 24
B0007 | 19 | 5756 | 05756.csv | 1.870052380139199 | 24
B0007 | 21 | 5758 | 05758.csv | 1.8700442394188577 | 24
B0007 | 24 | 5761 | 05761.csv | 1.8596518987766364 | 24
B0007 | 26 | 5763 | 05763.csv | 1.8590746560862206 | 24
B0007 | 28 | 5765 | 05765.csv | 1.8590084577709232 | 24
B0007 | 30 | 5767 | 05767.csv | 1.8593622586957048 | 24
B0007 | 32 | 5769 | 05769.csv | 1.8587355450601035 | 24
B0007 | 34 | 5771 | 05771.csv | 1.847817291322145 | 24
B0007 | 36 | 5773 | 05773.csv | 1.8485252916137047 | 24
B0007 | 38 | 5775 | 05775.csv | 1.848378951850034 | 24
B0007 | 41 | 5778 | 05778.csv | 1.8807805437609766 | 24
B0007 | 45 | 5782 | 05782.csv | 1.8814721597443598 | 24
B0007 | 49 | 5786 | 05786.csv | 1.8810954313244785 | 24
B0007 | 53 | 5790 | 05790.csv | 1.8710089649779995 | 24
B0007 | 57 | 5794 | 05794.csv | 1.8701995151941375 | 24
B0007 | 61 | 5798 | 05798.csv | 1.8706715362800985 | 24
B0007 | 65 | 5802 | 05802.csv | 1.8596124644020169 | 24
B0007 | 69 | 5806 | 05806.csv | 1.860033909718346 | 24
B0007 | 73 | 5810 | 05810.csv | 1.8591653109160768 | 24
B0007 | 77 | 5814 | 05814.csv | 1.8481398178778288 | 24
B0007 | 81 | 5818 | 05818.csv | 1.849201702126164 | 24
B0007 | 85 | 5822 | 05822.csv | 1.8834677437950846 | 24
B0007 | 89 | 5826 | 05826.csv | 1.8628211117905844 | 24
B0007 | 93 | 5830 | 05830.csv | 1.852085039652352 | 24
B0007 | 97 | 5834 | 05834.csv | 1.8469504648208708 | 24
B0007 | 101 | 5838 | 05838.csv | 1.836828431169018 | 24
B0007 | 105 | 5842 | 05842.csv | 1.8371619619672275 | 24
B0007 | 109 | 5846 | 05846.csv | 1.8316722583718854 | 24
B0007 | 113 | 5850 | 05850.csv | 1.8211470951317783 | 24
B0007 | 117 | 5854 | 05854.csv | 1.816506091511515 | 24
B0007 | 121 | 5858 | 05858.csv | 1.8113815601504555 | 24
B0007 | 125 | 5862 | 05862.csv | 1.8116056333939583 | 24
B0007 | 129 | 5866 | 05866.csv | 1.8060548955557403 | 24
B0007 | 133 | 5870 | 05870.csv | 1.8132041826994056 | 24
B0007 | 135 | 5872 | 05872.csv | 1.8062641938283535 | 24
B0007 | 139 | 5876 | 05876.csv | 1.7958310249900458 | 24
B0007 | 143 | 5880 | 05880.csv | 1.7858852600390451 | 24
B0007 | 147 | 5884 | 05884.csv | 1.7803268604502753 | 24
B0007 | 149 | 5886 | 05886.csv | 1.8150756899575577 | 24
B0007 | 153 | 5890 | 05890.csv | 1.8157025154845838 | 24
B0007 | 157 | 5894 | 05894.csv | 1.8002432178056673 | 24
B0007 | 161 | 5898 | 05898.csv | 1.7904476205609308 | 24
B0007 | 165 | 5902 | 05902.csv | 1.780343032300132 | 24
B0007 | 169 | 5906 | 05906.csv | 1.775328769596812 | 24
B0007 | 173 | 5910 | 05910.csv | 1.7702629734732853 | 24
B0007 | 177 | 5914 | 05914.csv | 1.760081061854204 | 24
B0007 | 181 | 5918 | 05918.csv | 1.749647593537689 | 24
B0007 | 185 | 5922 | 05922.csv | 1.749650075059311 | 24
B0007 | 189 | 5926 | 05926.csv | 1.745028739214683 | 24
B0007 | 193 | 5930 | 05930.csv | 1.7396457455286727 | 24
B0007 | 197 | 5934 | 05934.csv | 1.7285642277717963 | 24
B0007 | 201 | 5938 | 05938.csv | 1.723900324588418 | 24
B0007 | 205 | 5942 | 05942.csv | 1.7139788776485192 | 24
B0007 | 209 | 5946 | 05946.csv | 1.7139701997004613 | 24
B0007 | 213 | 5950 | 05950.csv | 1.7036521173638766 | 24
B0007 | 215 | 5952 | 05952.csv | 1.7040137474382486 | 24
B0007 | 219 | 5956 | 05956.csv | 1.6935716157343033 | 24
B0007 | 223 | 5960 | 05960.csv | 1.6876577363877656 | 24
B0007 | 227 | 5964 | 05964.csv | 1.6830744356583152 | 24
B0007 | 231 | 5968 | 05968.csv | 1.6779270142025482 | 24
B0007 | 235 | 5972 | 05972.csv | 1.6732060275966172 | 24
B0007 | 239 | 5976 | 05976.csv | 1.6674367208253988 | 24
B0007 | 243 | 5980 | 05980.csv | 1.6622662630667526 | 24
B0007 | 247 | 5984 | 05984.csv | 1.6574243065763063 | 24
B0007 | 251 | 5988 | 05988.csv | 1.652538684928734 | 24
B0007 | 255 | 5992 | 05992.csv | 1.6472174627573322 | 24
B0007 | 259 | 5996 | 05996.csv | 1.6364136810898071 | 24
B0007 | 263 | 6000 | 06000.csv | 1.6362554312048496 | 24
B0007 | 265 | 6002 | 06002.csv | 1.641119179218384 | 24
B0007 | 269 | 6006 | 06006.csv | 1.6315700789656966 | 24
B0007 | 273 | 6010 | 06010.csv | 1.621213282987236 | 24
B0007 | 277 | 6014 | 06014.csv | 1.6164273214762122 | 24
B0007 | 281 | 6018 | 06018.csv | 1.615823510161921 | 24
B0007 | 285 | 6022 | 06022.csv | 1.61672418029789 | 24
B0007 | 289 | 6026 | 06026.csv | 1.6108655863730026 | 24
B0007 | 293 | 6030 | 06030.csv | 1.6006603374309376 | 24
B0007 | 297 | 6034 | 06034.csv | 1.5959174487005663 | 24
B0007 | 301 | 6038 | 06038.csv | 1.5962179519462243 | 24
B0007 | 305 | 6042 | 06042.csv | 1.5958065114633972 | 24
B0007 | 309 | 6046 | 06046.csv | 1.5906507821480704 | 24
B0007 | 312 | 6049 | 06049.csv | 1.6888211161855506 | 24
B0007 | 315 | 6052 | 06052.csv | 1.6259938279733204 | 24
B0007 | 319 | 6056 | 06056.csv | 1.6157433862812898 | 24
B0007 | 323 | 6060 | 06060.csv | 1.6056626764846538 | 24
B0007 | 327 | 6064 | 06064.csv | 1.5949746921524348 | 24
B0007 | 331 | 6068 | 06068.csv | 1.5904102438871945 | 24
B0007 | 335 | 6072 | 06072.csv | 1.5853517062988178 | 24
B0007 | 339 | 6076 | 06076.csv | 1.5799737147242376 | 24
B0007 | 343 | 6080 | 06080.csv | 1.5752185465278068 | 24
B0007 | 347 | 6084 | 06084.csv | 1.569798484648868 | 24
B0007 | 351 | 6088 | 06088.csv | 1.5702565375950357 | 24
B0007 | 355 | 6092 | 06092.csv | 1.565249873909438 | 24
B0007 | 359 | 6096 | 06096.csv | 1.559633933561147 | 24
B0007 | 363 | 6100 | 06100.csv | 1.5649820533392105 | 24
B0007 | 366 | 6103 | 06103.csv | 1.57497949984227 | 24
B0007 | 370 | 6107 | 06107.csv | 1.5652811168780458 | 24
B0007 | 374 | 6111 | 06111.csv | 1.559755497470126 | 24
B0007 | 378 | 6115 | 06115.csv | 1.549897685670499 | 24
B0007 | 382 | 6119 | 06119.csv | 1.5438771531345021 | 24
B0007 | 386 | 6123 | 06123.csv | 1.5450187488690073 | 24
B0007 | 390 | 6127 | 06127.csv | 1.5445940154102908 | 24
B0007 | 394 | 6131 | 06131.csv | 1.5343086721758876 | 24
B0007 | 398 | 6135 | 06135.csv | 1.5287603942958483 | 24
B0007 | 402 | 6139 | 06139.csv | 1.5289260249179843 | 24
B0007 | 406 | 6143 | 06143.csv | 1.529091650133123 | 24
B0007 | 410 | 6147 | 06147.csv | 1.5239059324661248 | 24
B0007 | 414 | 6151 | 06151.csv | 1.5186675419100615 | 24
B0007 | 418 | 6155 | 06155.csv | 1.5136482266426952 | 24
B0007 | 422 | 6159 | 06159.csv | 1.5136050185229033 | 24
B0007 | 426 | 6163 | 06163.csv | 1.5139470614867965 | 24
B0007 | 430 | 6167 | 06167.csv | 1.5339599193158786 | 24
B0007 | 432 | 6169 | 06169.csv | 1.5391372798653098 | 24
B0007 | 436 | 6173 | 06173.csv | 1.5236247972838737 | 24
B0007 | 440 | 6177 | 06177.csv | 1.5135813035589147 | 24
B0007 | 444 | 6181 | 06181.csv | 1.5077850749847914 | 24
B0007 | 448 | 6185 | 06185.csv | 1.5031960676037333 | 24
B0007 | 452 | 6189 | 06189.csv | 1.4978220596995881 | 24
B0007 | 456 | 6193 | 06193.csv | 1.492848534633516 | 24
B0007 | 460 | 6197 | 06197.csv | 1.492414389867026 | 24
B0007 | 464 | 6201 | 06201.csv | 1.487482776538081 | 24
B0007 | 468 | 6205 | 06205.csv | 1.482535148640411 | 24
B0007 | 472 | 6209 | 06209.csv | 1.4827874322228984 | 24
B0007 | 476 | 6213 | 06213.csv | 1.476971179775059 | 24
B0007 | 480 | 6217 | 06217.csv | 1.4819015554137276 | 24
B0007 | 482 | 6219 | 06219.csv | 1.4981366198874824 | 24
B0007 | 484 | 6221 | 06221.csv | 1.4820775214392872 | 24
B0007 | 488 | 6225 | 06225.csv | 1.4771155312812152 | 24
B0007 | 492 | 6229 | 06229.csv | 1.4720772783056488 | 24
B0007 | 496 | 6233 | 06233.csv | 1.472248013656454 | 24
B0007 | 500 | 6237 | 06237.csv | 1.4670106672274665 | 24
B0007 | 504 | 6241 | 06241.csv | 1.4617672495335379 | 24
B0007 | 508 | 6245 | 06245.csv | 1.4566952670489708 | 24
B0007 | 512 | 6249 | 06249.csv | 1.451354972758956 | 24
B0007 | 516 | 6253 | 06253.csv | 1.451615926257375 | 24
B0007 | 520 | 6257 | 06257.csv | 1.4468161332173683 | 24
B0007 | 524 | 6261 | 06261.csv | 1.4467570607768785 | 24
B0007 | 528 | 6265 | 06265.csv | 1.4413797481446793 | 24
B0007 | 532 | 6269 | 06269.csv | 1.4362456252208178 | 24
B0007 | 536 | 6273 | 06273.csv | 1.4368154153924828 | 24
B0007 | 540 | 6277 | 06277.csv | 1.4362945145860047 | 24
B0007 | 544 | 6281 | 06281.csv | 1.4418575315878015 | 24
B0007 | 547 | 6284 | 06284.csv | 1.4672063484781797 | 24
B0007 | 551 | 6288 | 06288.csv | 1.4518640367848885 | 24
B0007 | 555 | 6292 | 06292.csv | 1.4471379752748499 | 24
B0007 | 559 | 6296 | 06296.csv | 1.441790586562399 | 24
B0007 | 563 | 6300 | 06300.csv | 1.431630947911111 | 24
B0007 | 567 | 6304 | 06304.csv | 1.4318084249673686 | 24
B0007 | 571 | 6308 | 06308.csv | 1.4262562585106868 | 24
B0007 | 575 | 6312 | 06312.csv | 1.4260877528924913 | 24
B0007 | 579 | 6316 | 06316.csv | 1.4212633510031694 | 24
B0007 | 583 | 6320 | 06320.csv | 1.4163272748795108 | 24
B0007 | 587 | 6324 | 06324.csv | 1.4165781829175994 | 24
B0007 | 591 | 6328 | 06328.csv | 1.4108401729425177 | 24
B0007 | 595 | 6332 | 06332.csv | 1.4109949628347804 | 24
B0007 | 599 | 6336 | 06336.csv | 1.4061714290398801 | 24
B0007 | 603 | 6340 | 06340.csv | 1.4063358479692922 | 24
B0007 | 607 | 6344 | 06344.csv | 1.4004552399066514 | 24
B0007 | 611 | 6348 | 06348.csv | 1.4217865046055154 | 24
B0007 | 613 | 6350 | 06350.csv | 1.4324552720625434 | 24
B0018 | 2 | 6355 | 06355.csv | 1.8550045207910817 | 24
B0018 | 6 | 6359 | 06359.csv | 1.8431955317089987 | 24
B0018 | 10 | 6363 | 06363.csv | 1.8396018424355423 | 24
B0018 | 14 | 6367 | 06367.csv | 1.8306736044962053 | 24
B0018 | 17 | 6370 | 06370.csv | 1.8327002069419656 | 24
B0018 | 19 | 6372 | 06372.csv | 1.8285288846046388 | 24
B0018 | 21 | 6374 | 06374.csv | 1.8212011895697924 | 24
B0018 | 23 | 6376 | 06376.csv | 1.8151700106433282 | 24
B0018 | 26 | 6379 | 06379.csv | 1.8042980520967649 | 24
B0018 | 29 | 6382 | 06382.csv | 1.8231002302844226 | 24
B0018 | 31 | 6384 | 06384.csv | 1.8121253520255494 | 24
B0018 | 33 | 6386 | 06386.csv | 1.8046916382117766 | 24
B0018 | 35 | 6388 | 06388.csv | 1.790844349786295 | 24
B0018 | 38 | 6391 | 06391.csv | 1.783470722841926 | 24
B0018 | 41 | 6394 | 06394.csv | 1.7809386125310702 | 24
B0018 | 43 | 6396 | 06396.csv | 1.771209039672698 | 24
B0018 | 45 | 6398 | 06398.csv | 1.7686303996707076 | 24
B0018 | 47 | 6400 | 06400.csv | 1.7536304801917124 | 24
B0018 | 50 | 6403 | 06403.csv | 1.7462197416415093 | 24
B0018 | 53 | 6406 | 06406.csv | 1.7376647337053737 | 24
B0018 | 55 | 6408 | 06408.csv | 1.7315166735475835 | 24
B0018 | 57 | 6410 | 06410.csv | 1.7085949894470602 | 24
B0018 | 59 | 6412 | 06412.csv | 1.711469957068211 | 24
B0018 | 62 | 6415 | 06415.csv | 1.7075021373272627 | 24
B0018 | 65 | 6418 | 06418.csv | 1.7492382064360228 | 24
B0018 | 67 | 6420 | 06420.csv | 1.7327697147429955 | 24
B0018 | 69 | 6422 | 06422.csv | 1.7222313328292376 | 24
B0018 | 71 | 6424 | 06424.csv | 1.711846298984729 | 24
B0018 | 74 | 6427 | 06427.csv | 1.699267835126687 | 24
B0018 | 77 | 6430 | 06430.csv | 1.6940366439243106 | 24
B0018 | 79 | 6432 | 06432.csv | 1.6819027078768087 | 24
B0018 | 81 | 6434 | 06434.csv | 1.6769770618433686 | 24
B0018 | 83 | 6436 | 06436.csv | 1.6655229306478936 | 24
B0018 | 86 | 6439 | 06439.csv | 1.6571924575832084 | 24
B0018 | 89 | 6442 | 06442.csv | 1.6482241555294048 | 24
B0018 | 91 | 6444 | 06444.csv | 1.6387701497987262 | 24
B0018 | 93 | 6446 | 06446.csv | 1.6276486907262062 | 24
B0018 | 95 | 6448 | 06448.csv | 1.62215370227252 | 24
B0018 | 98 | 6451 | 06451.csv | 1.6140066510467586 | 24
B0018 | 101 | 6454 | 06454.csv | 1.6760516154424623 | 24
B0018 | 103 | 6456 | 06456.csv | 1.649300642552199 | 24
B0018 | 105 | 6458 | 06458.csv | 1.63238299185809 | 24
B0018 | 107 | 6460 | 06460.csv | 1.6164159719025777 | 24
B0018 | 110 | 6463 | 06463.csv | 1.6109028378249377 | 24
B0018 | 113 | 6466 | 06466.csv | 1.5954638693695657 | 24
B0018 | 116 | 6469 | 06469.csv | 1.726707440085764 | 24
B0018 | 118 | 6471 | 06471.csv | 1.7165673917429753 | 24
B0018 | 120 | 6473 | 06473.csv | 1.6958235570934848 | 24
B0018 | 122 | 6475 | 06475.csv | 1.6777783190792557 | 24
B0018 | 124 | 6477 | 06477.csv | 1.6606586897774192 | 24
B0018 | 127 | 6480 | 06480.csv | 1.6664109274827466 | 24
B0018 | 129 | 6482 | 06482.csv | 1.6468336174407805 | 24
B0018 | 131 | 6484 | 06484.csv | 1.6257639928779952 | 24
B0018 | 133 | 6486 | 06486.csv | 1.6121577411874595 | 24
B0018 | 135 | 6488 | 06488.csv | 1.6057366823755344 | 24
B0018 | 140 | 6493 | 06493.csv | 1.673645314879889 | 24
B0018 | 142 | 6495 | 06495.csv | 1.6404348572349936 | 24
B0018 | 144 | 6497 | 06497.csv | 1.6132653317422077 | 24
B0018 | 146 | 6499 | 06499.csv | 1.5920964324686278 | 24
B0018 | 149 | 6502 | 06502.csv | 1.5866011820698824 | 24
B0018 | 152 | 6505 | 06505.csv | 1.5800766490336253 | 24
B0018 | 154 | 6507 | 06507.csv | 1.5641732953289167 | 24
B0018 | 156 | 6509 | 06509.csv | 1.555618272193922 | 24
B0018 | 158 | 6511 | 06511.csv | 1.5402045278637397 | 24
B0018 | 161 | 6514 | 06514.csv | 1.5321613015959863 | 24
B0018 | 164 | 6517 | 06517.csv | 1.5316232403693415 | 24
B0018 | 166 | 6519 | 06519.csv | 1.5222595950771978 | 24
B0018 | 168 | 6521 | 06521.csv | 1.5065267126851283 | 24
B0018 | 170 | 6523 | 06523.csv | 1.5014219556532926 | 24
B0018 | 173 | 6526 | 06526.csv | 1.4963534117486457 | 24
B0018 | 176 | 6529 | 06529.csv | 1.5334262000312422 | 24
B0018 | 178 | 6531 | 06531.csv | 1.523845267514426 | 24
B0018 | 180 | 6533 | 06533.csv | 1.5011920994261239 | 24
B0018 | 182 | 6535 | 06535.csv | 1.492417671450291 | 24
B0018 | 184 | 6537 | 06537.csv | 1.483323851940123 | 24
B0018 | 187 | 6540 | 06540.csv | 1.4807376792294196 | 24
B0018 | 189 | 6542 | 06542.csv | 1.4735077809902477 | 24
B0018 | 191 | 6544 | 06544.csv | 1.46801928526661 | 24
B0018 | 193 | 6546 | 06546.csv | 1.4580923557119019 | 24
B0018 | 196 | 6549 | 06549.csv | 1.4478660988891399 | 24
B0018 | 199 | 6552 | 06552.csv | 1.4527808777541982 | 24
B0018 | 201 | 6554 | 06554.csv | 1.4425356364492432 | 24
B0018 | 203 | 6556 | 06556.csv | 1.4392712877203313 | 24
B0018 | 205 | 6558 | 06558.csv | 1.4286475681888218 | 24
B0018 | 208 | 6561 | 06561.csv | 1.4249026750004896 | 24
B0018 | 211 | 6564 | 06564.csv | 1.4698115324524124 | 24
B0018 | 213 | 6566 | 06566.csv | 1.4525819651050202 | 24
B0018 | 215 | 6568 | 06568.csv | 1.442834198908794 | 24
B0018 | 217 | 6570 | 06570.csv | 1.428376058807949 | 24
B0018 | 219 | 6572 | 06572.csv | 1.4154547844370715 | 24
B0018 | 222 | 6575 | 06575.csv | 1.454576670077708 | 24
B0018 | 224 | 6577 | 06577.csv | 1.4283179548274056 | 24
B0018 | 226 | 6579 | 06579.csv | 1.4197026883204058 | 24
B0018 | 228 | 6581 | 06581.csv | 1.4155606630306516 | 24
B0018 | 231 | 6584 | 06584.csv | 1.405680035419228 | 24
B0018 | 234 | 6587 | 06587.csv | 1.4084461071166137 | 24
B0018 | 236 | 6589 | 06589.csv | 1.3968547782872414 | 24
B0018 | 238 | 6591 | 06591.csv | 1.3935670371440676 | 24
B0018 | 240 | 6593 | 06593.csv | 1.3893644292809475 | 24
B0018 | 243 | 6596 | 06596.csv | 1.3785651415666713 | 24
B0018 | 246 | 6599 | 06599.csv | 1.384901110085747 | 24
B0018 | 248 | 6601 | 06601.csv | 1.3703251814242443 | 24
B0018 | 250 | 6603 | 06603.csv | 1.3733464385229082 | 24
B0018 | 252 | 6605 | 06605.csv | 1.3679487285504814 | 24
B0018 | 255 | 6608 | 06608.csv | 1.3567141087089647 | 24
B0018 | 258 | 6611 | 06611.csv | 1.4604310209194575 | 24
B0018 | 260 | 6613 | 06613.csv | 1.4500998937104097 | 24
B0018 | 262 | 6615 | 06615.csv | 1.4381406901824496 | 24
B0018 | 264 | 6617 | 06617.csv | 1.4283681980964316 | 24
B0018 | 266 | 6619 | 06619.csv | 1.4147874517552432 | 24
B0018 | 269 | 6622 | 06622.csv | 1.413889163393182 | 24
B0018 | 271 | 6624 | 06624.csv | 1.3989331662177225 | 24
B0018 | 273 | 6626 | 06626.csv | 1.3953322584033976 | 24
B0018 | 275 | 6628 | 06628.csv | 1.390046129540245 | 24
B0018 | 278 | 6631 | 06631.csv | 1.3860271454209647 | 24
B0018 | 281 | 6634 | 06634.csv | 1.388215260193751 | 24
B0018 | 283 | 6636 | 06636.csv | 1.3761826562394497 | 24
B0018 | 285 | 6638 | 06638.csv | 1.3647168898640165 | 24
B0018 | 287 | 6640 | 06640.csv | 1.3589854739373584 | 24
B0018 | 290 | 6643 | 06643.csv | 1.3462308764008801 | 24
B0018 | 293 | 6646 | 06646.csv | 1.4268427818454643 | 24
B0018 | 295 | 6648 | 06648.csv | 1.4064481483279663 | 24
B0018 | 297 | 6650 | 06650.csv | 1.3934907492075153 | 24
B0018 | 299 | 6652 | 06652.csv | 1.3882493512249316 | 24
B0018 | 301 | 6654 | 06654.csv | 1.3701878338420928 | 24
B0018 | 304 | 6657 | 06657.csv | 1.3796951665608619 | 24
B0018 | 306 | 6659 | 06659.csv | 1.3686586323935683 | 24
B0018 | 308 | 6661 | 06661.csv | 1.3627371779096438 | 24
B0018 | 310 | 6663 | 06663.csv | 1.3634051133928073 | 24
B0018 | 313 | 6666 | 06666.csv | 1.3518646035305233 | 24
B0018 | 316 | 6669 | 06669.csv | 1.3547969729652622 | 24
B0018 | 318 | 6671 | 06671.csv | 1.341051440640485 | 24
B0053 | 0 | 6672 | 06672.csv | 1.0691417886194299 | 4
B0053 | 4 | 6676 | 06676.csv | 1.1540727934432229 | 4
B0053 | 6 | 6678 | 06678.csv | 1.1501525413826983 | 4
B0053 | 8 | 6680 | 06680.csv | 1.1305863853936766 | 4
B0053 | 10 | 6682 | 06682.csv | 1.121790272357562 | 4
B0053 | 12 | 6684 | 06684.csv | 1.1135982401443856 | 4
B0053 | 16 | 6688 | 06688.csv | 1.0864654057095062 | 4
B0053 | 18 | 6690 | 06690.csv | 1.0647493568993147 | 4
B0053 | 20 | 6692 | 06692.csv | 1.0809288094959644 | 4
B0053 | 22 | 6694 | 06694.csv | 1.0852752041846463 | 4
B0053 | 24 | 6696 | 06696.csv | 1.0504799933740894 | 4
B0053 | 28 | 6700 | 06700.csv | 1.0853550177054305 | 4
B0053 | 30 | 6702 | 06702.csv | 1.0508395690790722 | 4
B0053 | 32 | 6704 | 06704.csv | 1.060906788333118 | 4
B0053 | 34 | 6706 | 06706.csv | 1.070582461063814 | 4
B0053 | 36 | 6708 | 06708.csv | 1.024036665663697 | 4
B0053 | 40 | 6712 | 06712.csv | 1.0670957253433857 | 4
B0053 | 42 | 6714 | 06714.csv | 1.0279237850447498 | 4
B0053 | 44 | 6716 | 06716.csv | 1.0325426399701008 | 4
B0053 | 46 | 6718 | 06718.csv | 1.055948784653705 | 4
B0053 | 48 | 6720 | 06720.csv | 1.0445313831308718 | 4
B0053 | 52 | 6724 | 06724.csv | 1.035313906812183 | 4
B0053 | 56 | 6728 | 06728.csv | 1.076341053101982 | 4
B0053 | 58 | 6730 | 06730.csv | 1.0352223140423542 | 4
B0053 | 60 | 6732 | 06732.csv | 1.0514287056908256 | 4
B0053 | 62 | 6734 | 06734.csv | 1.060332934638968 | 4
B0053 | 64 | 6736 | 06736.csv | 1.0236966462748538 | 4
B0053 | 68 | 6740 | 06740.csv | 1.0465884668750887 | 4
B0053 | 70 | 6742 | 06742.csv | 1.0031121684812232 | 4
B0053 | 72 | 6744 | 06744.csv | 1.0461578935615607 | 4
B0053 | 74 | 6746 | 06746.csv | 1.0156263513525605 | 4
B0053 | 76 | 6748 | 06748.csv | 1.0250054893129452 | 4
B0053 | 80 | 6752 | 06752.csv | 0.9801331625592913 | 4
B0053 | 82 | 6754 | 06754.csv | 1.036777776420363 | 4
B0053 | 84 | 6756 | 06756.csv | 1.026830062058722 | 4
B0053 | 86 | 6758 | 06758.csv | 1.0150379662805102 | 4
B0053 | 88 | 6760 | 06760.csv | 0.9904614739486177 | 4
B0053 | 92 | 6764 | 06764.csv | 1.0145765174582757 | 4
B0053 | 94 | 6766 | 06766.csv | 0.9811308944080389 | 4
B0053 | 96 | 6768 | 06768.csv | 1.0041687429386437 | 4
B0053 | 98 | 6770 | 06770.csv | 1.007820487960787 | 4
B0053 | 100 | 6772 | 06772.csv | 0.982454133084564 | 4
B0053 | 104 | 6776 | 06776.csv | 1.1096775355538027 | 4
B0053 | 108 | 6780 | 06780.csv | 1.1136801589914762 | 4
B0053 | 110 | 6782 | 06782.csv | 1.0385009100572404 | 4
B0053 | 112 | 6784 | 06784.csv | 1.0768815902180078 | 4
B0053 | 114 | 6786 | 06786.csv | 1.0721705505837382 | 4
B0053 | 116 | 6788 | 06788.csv | 1.0124588999851116 | 4
B0053 | 120 | 6792 | 06792.csv | 1.0279944857549583 | 4
B0053 | 122 | 6794 | 06794.csv | 1.0304147279049998 | 4
B0053 | 124 | 6796 | 06796.csv | 1.0556163273995052 | 4
B0053 | 126 | 6798 | 06798.csv | 1.0011115418162628 | 4
B0053 | 128 | 6800 | 06800.csv | 1.0466839215498662 | 4
B0053 | 132 | 6804 | 06804.csv | 1.047181656018543 | 4
B0053 | 134 | 6806 | 06806.csv | 1.0102740078425778 | 4
B0053 | 136 | 6808 | 06808.csv | 0 | 4
B0054 | 0 | 6809 | 06809.csv | 0.7399351039859233 | 4
B0054 | 4 | 6813 | 06813.csv | 1.1665440238116096 | 4
B0054 | 6 | 6815 | 06815.csv | 1.1052521456138635 | 4
B0054 | 8 | 6817 | 06817.csv | 1.0960302257185877 | 4
B0054 | 10 | 6819 | 06819.csv | 1.0754450685609742 | 4
B0054 | 12 | 6821 | 06821.csv | 1.0655493528023796 | 4
B0054 | 16 | 6825 | 06825.csv | 1.0568368579972396 | 4
B0054 | 18 | 6827 | 06827.csv | 1.0449064445364842 | 4
B0054 | 20 | 6829 | 06829.csv | 1.0458363976936966 | 4
B0054 | 22 | 6831 | 06831.csv | 1.018187920878015 | 4
B0054 | 24 | 6833 | 06833.csv | 1.0226409233672233 | 4
B0054 | 28 | 6837 | 06837.csv | 1.03890961861509 | 4
B0054 | 30 | 6839 | 06839.csv | 1.0173250354350074 | 4
B0054 | 32 | 6841 | 06841.csv | 1.033183911994548 | 4
B0054 | 34 | 6843 | 06843.csv | 1.0095232119739597 | 4
B0054 | 36 | 6845 | 06845.csv | 0.9862483259626477 | 4
B0054 | 40 | 6849 | 06849.csv | 1.0080048320000436 | 4
B0054 | 42 | 6851 | 06851.csv | 1.0153387761254196 | 4
B0054 | 44 | 6853 | 06853.csv | 1.0106786853355956 | 4
B0054 | 46 | 6855 | 06855.csv | 1.010409656585336 | 4
B0054 | 48 | 6857 | 06857.csv | 0.9801433323963482 | 4
B0054 | 52 | 6861 | 06861.csv | 1.1016641723624385 | 4
B0054 | 56 | 6865 | 06865.csv | 1.0826512239001271 | 4
B0054 | 58 | 6867 | 06867.csv | 1.0575008387868343 | 4
B0054 | 60 | 6869 | 06869.csv | 1.0385517331615322 | 4
B0054 | 62 | 6871 | 06871.csv | 1.0073294901291132 | 4
B0054 | 64 | 6873 | 06873.csv | 1.0160400308540347 | 4
B0054 | 68 | 6877 | 06877.csv | 1.0158319636440951 | 4
B0054 | 70 | 6879 | 06879.csv | 1.0015383803216271 | 4
B0054 | 72 | 6881 | 06881.csv | 0.9812488615918239 | 4
B0054 | 74 | 6883 | 06883.csv | 0.9987416030110134 | 4
B0054 | 76 | 6885 | 06885.csv | 0.9584014230949642 | 4
B0054 | 80 | 6889 | 06889.csv | 0.9800846133894623 | 4
B0054 | 82 | 6891 | 06891.csv | 0.9720372198962766 | 4
B0054 | 84 | 6893 | 06893.csv | 0.9693202807518411 | 4
B0054 | 86 | 6895 | 06895.csv | 0.9479786388506265 | 4
B0054 | 88 | 6897 | 06897.csv | 0.9638519569071228 | 4
B0054 | 92 | 6901 | 06901.csv | 0.9682336695484697 | 4
B0054 | 94 | 6903 | 06903.csv | 0.9407020864603765 | 4
B0054 | 96 | 6905 | 06905.csv | 0.9618442077038963 | 4
B0054 | 98 | 6907 | 06907.csv | 0.9332340144199703 | 4
B0054 | 100 | 6909 | 06909.csv | 0.9313454737145217 | 4
B0054 | 104 | 6913 | 06913.csv | 0.9976429099116705 | 4
B0054 | 108 | 6917 | 06917.csv | 0.9833315262972037 | 4
B0054 | 110 | 6919 | 06919.csv | 0.9904370062777442 | 4
B0054 | 112 | 6921 | 06921.csv | 0.9499871340436294 | 4
B0054 | 114 | 6923 | 06923.csv | 0.9526027840900876 | 4
B0054 | 116 | 6925 | 06925.csv | 0.8850175175465715 | 4
B0054 | 120 | 6929 | 06929.csv | 0.9937402750241768 | 4
B0054 | 122 | 6931 | 06931.csv | 0.995507330519279 | 4
B0054 | 124 | 6933 | 06933.csv | 0.975407870968116 | 4
B0054 | 126 | 6935 | 06935.csv | 0.965960558373922 | 4
B0054 | 128 | 6937 | 06937.csv | 0.9573702621688754 | 4
B0054 | 132 | 6941 | 06941.csv | 0.9294756591964932 | 4
B0054 | 134 | 6943 | 06943.csv | 0.9323553879823946 | 4
B0054 | 136 | 6945 | 06945.csv | 0.954568378404969 | 4
B0054 | 138 | 6947 | 06947.csv | 0.9330242104372937 | 4
B0054 | 140 | 6949 | 06949.csv | 0.923294184000959 | 4
B0054 | 144 | 6953 | 06953.csv | 0.9257799164262976 | 4
B0054 | 146 | 6955 | 06955.csv | 0.9162765793280084 | 4
B0054 | 148 | 6957 | 06957.csv | 0.9387011679112469 | 4
B0054 | 150 | 6959 | 06959.csv | 0.9158990586877171 | 4
B0054 | 152 | 6961 | 06961.csv | 0.9202608990433788 | 4
B0054 | 156 | 6965 | 06965.csv | 0.9111253917360889 | 4
B0054 | 158 | 6967 | 06967.csv | 0.8980507043695345 | 4
B0054 | 160 | 6969 | 06969.csv | 0.9278864624016372 | 4
B0054 | 162 | 6971 | 06971.csv | 0.9118415396987224 | 4
B0054 | 164 | 6973 | 06973.csv | 0.8936491649329469 | 4
B0054 | 168 | 6977 | 06977.csv | 0.9100864492604255 | 4
B0054 | 172 | 6981 | 06981.csv | 0.9114904731460941 | 4
B0054 | 174 | 6983 | 06983.csv | 0.9337172811638196 | 4
B0054 | 176 | 6985 | 06985.csv | 0.8981517756068776 | 4
B0054 | 178 | 6987 | 06987.csv | 0.9139367135371254 | 4
B0054 | 180 | 6989 | 06989.csv | 0.8764848617154279 | 4
B0054 | 184 | 6993 | 06993.csv | 0.8854917958581964 | 4
B0054 | 186 | 6995 | 06995.csv | 0.8819074622846708 | 4
B0054 | 188 | 6997 | 06997.csv | 0.9045809105944795 | 4
B0054 | 190 | 6999 | 06999.csv | 0.8734606349455996 | 4
B0054 | 192 | 7001 | 07001.csv | 0.903131190986828 | 4
B0054 | 196 | 7005 | 07005.csv | 0.8712217754060124 | 4
B0054 | 198 | 7007 | 07007.csv | 0.8936499043476617 | 4
B0054 | 200 | 7009 | 07009.csv | 0.8835064014687892 | 4
B0054 | 202 | 7011 | 07011.csv | 0.8779403705367915 | 4
B0054 | 204 | 7013 | 07013.csv | 0.8599389109365094 | 4
B0054 | 208 | 7017 | 07017.csv | 0.8697358119609565 | 4
B0054 | 210 | 7019 | 07019.csv | 0.8638271814812677 | 4
B0054 | 212 | 7021 | 07021.csv | 0.8865694537789144 | 4
B0054 | 214 | 7023 | 07023.csv | 0.8690078572313327 | 4
B0054 | 216 | 7025 | 07025.csv | 0.8474446088377652 | 4
B0054 | 220 | 7029 | 07029.csv | 0.8799727721580702 | 4
B0054 | 224 | 7033 | 07033.csv | 0.9110444582768508 | 4
B0054 | 226 | 7035 | 07035.csv | 0.9121724293355059 | 4
B0054 | 228 | 7037 | 07037.csv | 0.8872043975884799 | 4
B0054 | 230 | 7039 | 07039.csv | 0.8961236767959215 | 4
B0054 | 232 | 7041 | 07041.csv | 0.8851334001128452 | 4
B0054 | 236 | 7045 | 07045.csv | 0.8793386645436118 | 4
B0054 | 238 | 7047 | 07047.csv | 0.8461224238450626 | 4
B0054 | 240 | 7049 | 07049.csv | 0.8705933152969343 | 4
B0054 | 242 | 7051 | 07051.csv | 0.8440520909609104 | 4
B0054 | 244 | 7053 | 07053.csv | 0.8536244678403578 | 4
B0054 | 248 | 7057 | 07057.csv | 0.8524519337958137 | 4
B0054 | 250 | 7059 | 07059.csv | 0.8373919001793014 | 4
B0054 | 252 | 7061 | 07061.csv | 0 | 4
B0056 | 0 | 7062 | 07062.csv | 0.7852781208785192 | 4
B0056 | 4 | 7066 | 07066.csv | 1.3443555553017368 | 4
B0056 | 6 | 7068 | 07068.csv | 1.317502710734752 | 4
B0056 | 8 | 7070 | 07070.csv | 1.2973654679476911 | 4
B0056 | 10 | 7072 | 07072.csv | 1.263960414854898 | 4
B0056 | 12 | 7074 | 07074.csv | 1.2589496187032136 | 4
B0056 | 16 | 7078 | 07078.csv | 1.2806197690202599 | 4
B0056 | 18 | 7080 | 07080.csv | 1.2572786868607095 | 4
B0056 | 20 | 7082 | 07082.csv | 1.2226260041048898 | 4
B0056 | 22 | 7084 | 07084.csv | 1.2292772249257495 | 4
B0056 | 24 | 7086 | 07086.csv | 1.2275780135689456 | 4
B0056 | 28 | 7090 | 07090.csv | 1.2133872888296768 | 4
B0056 | 30 | 7092 | 07092.csv | 1.230223614493081 | 4
B0056 | 32 | 7094 | 07094.csv | 1.1927530108462678 | 4
B0056 | 34 | 7096 | 07096.csv | 1.1867106635987799 | 4
B0056 | 36 | 7098 | 07098.csv | 1.1914875140242167 | 4
B0056 | 40 | 7102 | 07102.csv | 1.214178606017816 | 4
B0056 | 42 | 7104 | 07104.csv | 1.2094387558721402 | 4
B0056 | 44 | 7106 | 07106.csv | 1.207072299940321 | 4
B0056 | 46 | 7108 | 07108.csv | 1.162961249391913 | 4
B0056 | 48 | 7110 | 07110.csv | 1.17887968705904 | 4
B0056 | 52 | 7114 | 07114.csv | 1.2945104146044433 | 4
B0056 | 56 | 7118 | 07118.csv | 1.2602567563003473 | 4
B0056 | 58 | 7120 | 07120.csv | 1.2408721291565108 | 4
B0056 | 60 | 7122 | 07122.csv | 1.252197340273113 | 4
B0056 | 62 | 7124 | 07124.csv | 1.2279025700477384 | 4
B0056 | 64 | 7126 | 07126.csv | 1.1917170308946994 | 4
B0056 | 68 | 7130 | 07130.csv | 1.1858570240011006 | 4
B0056 | 70 | 7132 | 07132.csv | 1.1840938286611427 | 4
B0056 | 72 | 7134 | 07134.csv | 1.2059829135917657 | 4
B0056 | 74 | 7136 | 07136.csv | 1.165428493679393 | 4
B0056 | 76 | 7138 | 07138.csv | 1.1790060613193858 | 4
B0056 | 80 | 7142 | 07142.csv | 1.2013113747183153 | 4
B0056 | 82 | 7144 | 07144.csv | 1.165597803317432 | 4
B0056 | 84 | 7146 | 07146.csv | 1.180303335055002 | 4
B0056 | 86 | 7148 | 07148.csv | 1.1658134189695046 | 4
B0056 | 88 | 7150 | 07150.csv | 1.1763960515773761 | 4
B0056 | 92 | 7154 | 07154.csv | 1.1458325512940766 | 4
B0056 | 94 | 7156 | 07156.csv | 1.167557759980296 | 4
B0056 | 96 | 7158 | 07158.csv | 1.145636654711916 | 4
B0056 | 98 | 7160 | 07160.csv | 1.1443667002824445 | 4
B0056 | 100 | 7162 | 07162.csv | 1.1605177686388095 | 4
B0056 | 104 | 7166 | 07166.csv | 1.2272013042602479 | 4
B0056 | 108 | 7170 | 07170.csv | 1.2454797202045476 | 4
B0056 | 110 | 7172 | 07172.csv | 1.1722288849037228 | 4
B0056 | 112 | 7174 | 07174.csv | 1.1953514999944956 | 4
B0056 | 114 | 7176 | 07176.csv | 1.1919514716203925 | 4
B0056 | 116 | 7178 | 07178.csv | 1.2296223665252586 | 4
B0056 | 120 | 7182 | 07182.csv | 1.2774519419396988 | 4
B0056 | 122 | 7184 | 07184.csv | 1.2433879751668584 | 4
B0056 | 124 | 7186 | 07186.csv | 1.230802542912592 | 4
B0056 | 126 | 7188 | 07188.csv | 1.2162358534094664 | 4
B0056 | 128 | 7190 | 07190.csv | 1.2088335726499548 | 4
B0056 | 132 | 7194 | 07194.csv | 1.1946181162240357 | 4
B0056 | 134 | 7196 | 07196.csv | 1.1734248134794991 | 4
B0056 | 136 | 7198 | 07198.csv | 1.1404596305913128 | 4
B0056 | 138 | 7200 | 07200.csv | 1.1821716406845988 | 4
B0056 | 140 | 7202 | 07202.csv | 1.1480663382055174 | 4
B0056 | 144 | 7206 | 07206.csv | 1.1825381935034152 | 4
B0056 | 146 | 7208 | 07208.csv | 1.1552092862846601 | 4
B0056 | 148 | 7210 | 07210.csv | 1.1216816712671696 | 4
B0056 | 150 | 7212 | 07212.csv | 1.162666262561457 | 4
B0056 | 152 | 7214 | 07214.csv | 1.124695615744926 | 4
B0056 | 156 | 7218 | 07218.csv | 1.1664177948797931 | 4
B0056 | 158 | 7220 | 07220.csv | 1.1346745156379465 | 4
B0056 | 160 | 7222 | 07222.csv | 1.1012231317092755 | 4
B0056 | 162 | 7224 | 07224.csv | 1.1560733948472832 | 4
B0056 | 164 | 7226 | 07226.csv | 1.1385609898764002 | 4
B0056 | 168 | 7230 | 07230.csv | 1.1757265448773706 | 4
B0056 | 172 | 7234 | 07234.csv | 1.1969385632452556 | 4
B0056 | 174 | 7236 | 07236.csv | 1.1267457988726266 | 4
B0056 | 176 | 7238 | 07238.csv | 1.1601031368559531 | 4
B0056 | 178 | 7240 | 07240.csv | 1.1361458729690275 | 4
B0056 | 180 | 7242 | 07242.csv | 1.1397253894261876 | 4
B0056 | 184 | 7246 | 07246.csv | 1.1560010024767575 | 4
B0056 | 186 | 7248 | 07248.csv | 1.126818619026835 | 4
B0056 | 188 | 7250 | 07250.csv | 1.116688355680394 | 4
B0056 | 190 | 7252 | 07252.csv | 1.1330613197666846 | 4
B0056 | 192 | 7254 | 07254.csv | 1.0893839897995972 | 4
B0056 | 196 | 7258 | 07258.csv | 1.1120836459259367 | 4
B0056 | 198 | 7260 | 07260.csv | 1.1279950254648337 | 4
B0056 | 200 | 7262 | 07262.csv | 1.1386774565024178 | 4
B0056 | 202 | 7264 | 07264.csv | 1.1271136962200643 | 4
B0056 | 204 | 7266 | 07266.csv | 1.1101508869653747 | 4
B0056 | 208 | 7270 | 07270.csv | 1.1344632260422465 | 4
B0056 | 210 | 7272 | 07272.csv | 1.108458756302863 | 4
B0056 | 212 | 7274 | 07274.csv | 1.0768220870214844 | 4
B0056 | 214 | 7276 | 07276.csv | 1.128398212919817 | 4
B0056 | 216 | 7278 | 07278.csv | 1.1066350346531368 | 4
B0056 | 220 | 7282 | 07282.csv | 1.271609072217319 | 4
B0056 | 224 | 7286 | 07286.csv | 1.2415767175377967 | 4
B0056 | 226 | 7288 | 07288.csv | 1.174652904422814 | 4
B0056 | 228 | 7290 | 07290.csv | 1.1989389885187762 | 4
B0056 | 230 | 7292 | 07292.csv | 1.1461398965188563 | 4
B0056 | 232 | 7294 | 07294.csv | 1.129224378671885 | 4
B0056 | 236 | 7298 | 07298.csv | 1.1103432888019913 | 4
B0056 | 238 | 7300 | 07300.csv | 1.153909472897475 | 4
B0056 | 240 | 7302 | 07302.csv | 1.1302191455340138 | 4
B0056 | 242 | 7304 | 07304.csv | 1.1258719408034097 | 4
B0056 | 244 | 7306 | 07306.csv | 1.1430108283920968 | 4
B0056 | 248 | 7310 | 07310.csv | 1.1372731775310292 | 4
B0056 | 250 | 7312 | 07312.csv | 1.1290590137779504 | 4
B0055 | 0 | 7314 | 07314.csv | 0.7989997927037011 | 4
B0055 | 4 | 7318 | 07318.csv | 1.319892156462878 | 4
B0055 | 6 | 7320 | 07320.csv | 1.2769832801132017 | 4
B0055 | 8 | 7322 | 07322.csv | 1.2572591312230865 | 4
B0055 | 10 | 7324 | 07324.csv | 1.206763751299412 | 4
B0055 | 12 | 7326 | 07326.csv | 1.2077322536103197 | 4
B0055 | 16 | 7330 | 07330.csv | 1.2009614290093835 | 4
B0055 | 18 | 7332 | 07332.csv | 1.189059086549973 | 4
B0055 | 20 | 7334 | 07334.csv | 1.169708782604433 | 4
B0055 | 22 | 7336 | 07336.csv | 1.1483647194613424 | 4
B0055 | 24 | 7338 | 07338.csv | 1.1527726060972296 | 4
B0055 | 28 | 7342 | 07342.csv | 1.1318370471727228 | 4
B0055 | 30 | 7344 | 07344.csv | 1.1326525803383347 | 4
B0055 | 32 | 7346 | 07346.csv | 1.1160565716574584 | 4
B0055 | 34 | 7348 | 07348.csv | 1.0984641825068853 | 4
B0055 | 36 | 7350 | 07350.csv | 1.0925694103096681 | 4
B0055 | 40 | 7354 | 07354.csv | 1.109167680712031 | 4
B0055 | 42 | 7356 | 07356.csv | 1.1075035028905713 | 4
B0055 | 44 | 7358 | 07358.csv | 1.106751675424531 | 4
B0055 | 46 | 7360 | 07360.csv | 1.0726694124582825 | 4
B0055 | 48 | 7362 | 07362.csv | 1.0776844021506693 | 4
B0055 | 52 | 7366 | 07366.csv | 1.1981714734535907 | 4
B0055 | 56 | 7370 | 07370.csv | 1.1625381552680927 | 4
B0055 | 58 | 7372 | 07372.csv | 1.1556827465844224 | 4
B0055 | 60 | 7374 | 07374.csv | 1.137444098422356 | 4
B0055 | 62 | 7376 | 07376.csv | 1.1126375352125493 | 4
B0055 | 64 | 7378 | 07378.csv | 1.098656067845981 | 4
B0055 | 68 | 7382 | 07382.csv | 1.0985302758884639 | 4
B0055 | 70 | 7384 | 07384.csv | 1.1029370400968537 | 4
B0055 | 72 | 7386 | 07386.csv | 1.0949644922735318 | 4
B0055 | 74 | 7388 | 07388.csv | 1.0890679714830998 | 4
B0055 | 76 | 7390 | 07390.csv | 1.073323391636053 | 4
B0055 | 80 | 7394 | 07394.csv | 1.095373856745309 | 4
B0055 | 82 | 7396 | 07396.csv | 1.0639517466243125 | 4
B0055 | 84 | 7398 | 07398.csv | 1.085798072407703 | 4
B0055 | 86 | 7400 | 07400.csv | 1.0588748965507557 | 4
B0055 | 88 | 7402 | 07402.csv | 1.0813260035191288 | 4
B0055 | 92 | 7406 | 07406.csv | 1.061601862588323 | 4
B0055 | 94 | 7408 | 07408.csv | 1.0593920670581127 | 4
B0055 | 96 | 7410 | 07410.csv | 1.0742513141424725 | 4
B0055 | 98 | 7412 | 07412.csv | 1.0405614734131499 | 4
B0055 | 100 | 7414 | 07414.csv | 1.0575656535324895 | 4
B0055 | 104 | 7418 | 07418.csv | 1.0983528970914622 | 4
B0055 | 108 | 7422 | 07422.csv | 1.109758993739737 | 4
B0055 | 110 | 7424 | 07424.csv | 1.0793315779206873 | 4
B0055 | 112 | 7426 | 07426.csv | 1.0716159094756148 | 4
B0055 | 114 | 7428 | 07428.csv | 1.0746464211019797 | 4
B0055 | 116 | 7430 | 07430.csv | 1.08643683065179 | 4
B0055 | 120 | 7434 | 07434.csv | 1.1340138347387958 | 4
B0055 | 122 | 7436 | 07436.csv | 1.1176964717951587 | 4
B0055 | 124 | 7438 | 07438.csv | 1.1046468529644289 | 4
B0055 | 126 | 7440 | 07440.csv | 1.089700148407426 | 4
B0055 | 128 | 7442 | 07442.csv | 1.075533547538172 | 4
B0055 | 132 | 7446 | 07446.csv | 1.0609866776144368 | 4
B0055 | 134 | 7448 | 07448.csv | 1.0518218041615568 | 4
B0055 | 136 | 7450 | 07450.csv | 1.0553857898132757 | 4
B0055 | 138 | 7452 | 07452.csv | 1.0533102333691788 | 4
B0055 | 140 | 7454 | 07454.csv | 1.0315365260084348 | 4
B0055 | 144 | 7458 | 07458.csv | 1.0533401053259415 | 4
B0055 | 146 | 7460 | 07460.csv | 1.0317876798810788 | 4
B0055 | 148 | 7462 | 07462.csv | 1.0354207912157296 | 4
B0055 | 150 | 7464 | 07464.csv | 1.0322251791310608 | 4
B0055 | 152 | 7466 | 07466.csv | 1.011543397303472 | 4
B0055 | 156 | 7470 | 07470.csv | 1.0413760568150228 | 4
B0055 | 158 | 7472 | 07472.csv | 1.02174193386881 | 4
B0055 | 160 | 7474 | 07474.csv | 1.0133135547969283 | 4
B0055 | 162 | 7476 | 07476.csv | 1.0299942559626907 | 4
B0055 | 164 | 7478 | 07478.csv | 1.0189349807814327 | 4
B0055 | 168 | 7482 | 07482.csv | 1.0290879520854017 | 4
B0055 | 172 | 7486 | 07486.csv | 1.0567629241900045 | 4
B0055 | 174 | 7488 | 07488.csv | 1.0291668536316647 | 4
B0055 | 176 | 7490 | 07490.csv | 1.0321298444901021 | 4
B0055 | 178 | 7492 | 07492.csv | 1.0409230283951276 | 4
B0055 | 180 | 7494 | 07494.csv | 1.011161098766987 | 4
B0055 | 184 | 7498 | 07498.csv | 1.0337876112911784 | 4
B0055 | 186 | 7500 | 07500.csv | 1.003994224020383 | 4
B0055 | 188 | 7502 | 07502.csv | 1.0334195479955004 | 4
B0055 | 190 | 7504 | 07504.csv | 1.0098936564116459 | 4
B0055 | 192 | 7506 | 07506.csv | 1.0126262447940628 | 4
B0055 | 196 | 7510 | 07510.csv | 0.9948742055727694 | 4
B0055 | 198 | 7512 | 07512.csv | 1.0240799556179332 | 4
B0055 | 200 | 7514 | 07514.csv | 1.0208889510043027 | 4
B0055 | 202 | 7516 | 07516.csv | 1.016100815944114 | 4
B0055 | 204 | 7518 | 07518.csv | 0.9987875345106277 | 4
B0055 | 208 | 7522 | 07522.csv | 1.0158868294923784 | 4
B0055 | 210 | 7524 | 07524.csv | 0.9963437517762594 | 4
B0055 | 212 | 7526 | 07526.csv | 1.0053777381419529 | 4
B0055 | 214 | 7528 | 07528.csv | 1.009132291002791 | 4
B0055 | 216 | 7530 | 07530.csv | 0.9984581240784203 | 4
B0055 | 220 | 7534 | 07534.csv | 1.0892389324114138 | 4
B0055 | 224 | 7538 | 07538.csv | 1.0793936031703524 | 4
B0055 | 226 | 7540 | 07540.csv | 1.032614295314224 | 4
B0055 | 228 | 7542 | 07542.csv | 1.0498572649026638 | 4
B0055 | 230 | 7544 | 07544.csv | 1.0453902697248563 | 4
B0055 | 232 | 7546 | 07546.csv | 1.0001607736713514 | 4
B0055 | 236 | 7550 | 07550.csv | 1.0084094786878157 | 4
B0055 | 238 | 7552 | 07552.csv | 1.003655158082039 | 4
B0055 | 240 | 7554 | 07554.csv | 1.0285269676595319 | 4
B0055 | 242 | 7556 | 07556.csv | 0.9816844358987022 | 4
B0055 | 244 | 7558 | 07558.csv | 1.0127121434171131 | 4
B0055 | 248 | 7562 | 07562.csv | 1.0201379996149256 | 4
B0055 | 250 | 7564 | 07564.csv | 0.9907591663373165 | 4

## 放电曲线样本
电压(V) | 电流(A) | 温度(°C) | 负载电流(A) | 负载电压(V) | 时间(s) | 周期文件
4.246711 | 0.0002523886 | 6.212696 | 0.0002 | 0 | 0 | 00001.csv
4.246764 | -0.001411065 | 6.234019 | 0.0002 | 4.262 | 9.36 | 00001.csv
4.039277 | -0.9950934 | 6.250255 | 1 | 3.465 | 23.281 | 00001.csv
4.019506 | -0.9967311 | 6.302176 | 1 | 3.451 | 36.406 | 00001.csv
4.004763 | -0.9928446 | 6.361645 | 1 | 3.438 | 49.625 | 00001.csv
3.992863 | -0.9959566 | 6.399692 | 1 | 3.427 | 62.813 | 00001.csv
3.982347 | -0.9946648 | 6.233613 | 1 | 3.419 | 75.891 | 00001.csv
3.972458 | -0.9987529 | 5.984854 | 1 | 3.4 | 89.031 | 00001.csv
3.96374 | -0.9941398 | 5.857702 | 1 | 3.391 | 102.141 | 00001.csv
3.955432 | -0.9937969 | 5.772313 | 1 | 3.386 | 115.297 | 00001.csv
3.947906 | -0.9941199 | 5.650974 | 1 | 3.381 | 128.438 | 00001.csv
3.940775 | -0.9951935 | 5.571673 | 1 | 3.376 | 141.578 | 00001.csv
3.933847 | -0.9956941 | 5.515714 | 1 | 3.37 | 154.719 | 00001.csv
3.927392 | -0.9940851 | 5.456809 | 1 | 3.366 | 167.813 | 00001.csv
3.921198 | -0.9950663 | 5.378785 | 1 | 3.361 | 180.906 | 00001.csv
3.915208 | -0.9965697 | 5.314407 | 1 | 3.355 | 194 | 00001.csv
3.90965 | -0.9951614 | 5.274538 | 1 | 3.351 | 207.11 | 00001.csv
3.90419 | -0.9944425 | 5.174516 | 1 | 3.346 | 220.219 | 00001.csv
3.898996 | -0.9952093 | 5.129142 | 1 | 3.341 | 233.313 | 00001.csv
3.89376 | -0.9957486 | 5.008084 | 1 | 3.337 | 246.422 | 00001.csv
3.888806 | -0.9941804 | 5.051301 | 1 | 3.332 | 259.547 | 00001.csv
3.884369 | -0.9944102 | 5.242851 | 1 | 3.328 | 272.625 | 00001.csv
3.880097 | -0.9964445 | 5.386735 | 1 | 3.324 | 285.75 | 00001.csv
3.876256 | -0.9961924 | 5.513977 | 1 | 3.32 | 298.86 | 00001.csv
3.872646 | -0.993948 | 5.639391 | 1 | 3.317 | 311.953 | 00001.csv
3.869158 | -0.9963734 | 5.758326 | 1 | 3.314 | 325.094 | 00001.csv
3.866015 | -0.9951465 | 5.832963 | 1 | 3.311 | 338.172 | 00001.csv
3.862978 | -0.9943592 | 5.915867 | 1 | 3.308 | 351.235 | 00001.csv
3.860407 | -0.9952967 | 5.973522 | 1 | 3.306 | 364.313 | 00001.csv
3.85741 | -0.993506 | 6.037474 | 1 | 3.303 | 377.406 | 00001.csv
3.854711 | -0.9942101 | 6.112633 | 1 | 3.301 | 390.516 | 00001.csv
3.852006 | -0.9950611 | 6.190764 | 1 | 3.298 | 403.61 | 00001.csv
3.849605 | -0.995206 | 6.228758 | 1 | 3.296 | 416.688 | 00001.csv
3.847234 | -0.9950956 | 6.29652 | 1 | 3.294 | 429.75 | 00001.csv
3.845002 | -0.9958643 | 6.341221 | 1 | 3.292 | 442.875 | 00001.csv
3.842734 | -0.9956288 | 6.394275 | 1 | 3.29 | 455.922 | 00001.csv
3.840626 | -0.996505 | 6.45773 | 1 | 3.288 | 469.031 | 00001.csv
3.838447 | -0.9972707 | 6.518486 | 1 | 3.286 | 482.11 | 00001.csv
3.836452 | -0.9966934 | 6.573953 | 1 | 3.284 | 495.235 | 00001.csv
3.83443 | -0.9949791 | 6.623962 | 1 | 3.282 | 508.313 | 00001.csv
3.832303 | -0.995113 | 6.674111 | 1 | 3.28 | 521.391 | 00001.csv
3.830476 | -0.9954986 | 6.726004 | 1 | 3.278 | 534.469 | 00001.csv
3.828399 | -0.9963277 | 6.804624 | 1 | 3.276 | 547.578 | 00001.csv
3.82661 | -0.9962659 | 6.84105 | 1 | 3.275 | 560.641 | 00001.csv
3.824602 | -0.9954347 | 6.88602 | 1 | 3.273 | 573.719 | 00001.csv
3.822756 | -0.9941063 | 6.933161 | 1 | 3.271 | 586.813 | 00001.csv
3.820909 | -0.9954643 | 7.000959 | 1 | 3.27 | 599.969 | 00001.csv
3.819096 | -0.9946718 | 7.045318 | 1 | 3.268 | 613.078 | 00001.csv
3.817283 | -0.9953181 | 7.083649 | 1 | 3.266 | 626.141 | 00001.csv
3.815264 | -0.9954429 | 7.129011 | 1 | 3.264 | 639.25 | 00001.csv
3.813664 | -0.9965369 | 7.189792 | 1 | 3.262 | 652.36 | 00001.csv
3.811703 | -0.9949964 | 7.227605 | 1 | 3.26 | 665.453 | 00001.csv
3.809907 | -0.9962826 | 7.28729 | 1 | 3.258 | 678.469 | 00001.csv
3.807907 | -0.9952322 | 7.345078 | 1 | 3.256 | 691.594 | 00001.csv
3.806119 | -0.9932865 | 7.377229 | 1 | 3.254 | 704.719 | 00001.csv
3.804181 | -0.9964671 | 7.424059 | 1 | 3.253 | 717.813 | 00001.csv
3.80237 | -0.9947588 | 7.472801 | 1 | 3.251 | 730.906 | 00001.csv
3.800441 | -0.9954323 | 7.525452 | 1 | 3.249 | 744 | 00001.csv
3.798609 | -0.9976398 | 7.54781 | 1 | 3.247 | 757.156 | 00001.csv
3.796598 | -0.9952786 | 7.607206 | 1 | 3.246 | 770.235 | 00001.csv
3.794673 | -0.99624 | 7.630981 | 1 | 3.244 | 783.281 | 00001.csv
3.792816 | -0.9953862 | 7.680971 | 1 | 3.242 | 796.344 | 00001.csv
3.790842 | -0.99701 | 7.721158 | 1 | 3.24 | 809.406 | 00001.csv
3.788829 | -0.9957792 | 7.748128 | 1 | 3.238 | 822.469 | 00001.csv
3.786995 | -0.99503 | 7.806683 | 1 | 3.236 | 835.61 | 00001.csv
3.784846 | -0.9953165 | 7.830478 | 1 | 3.234 | 848.719 | 00001.csv
3.782874 | -0.9957344 | 7.860227 | 1 | 3.232 | 861.828 | 00001.csv
3.780849 | -0.9959073 | 7.885436 | 1 | 3.23 | 874.891 | 00001.csv
3.778694 | -0.9958263 | 7.916414 | 1 | 3.228 | 887.969 | 00001.csv
3.776684 | -0.9950689 | 7.959722 | 1 | 3.226 | 901.063 | 00001.csv
3.774582 | -0.994861 | 7.998292 | 1 | 3.224 | 914.156 | 00001.csv
3.772354 | -0.995929 | 8.022615 | 1 | 3.222 | 927.281 | 00001.csv
3.770197 | -0.9949926 | 8.059762 | 1 | 3.22 | 940.391 | 00001.csv
3.768094 | -0.9953089 | 8.091633 | 1 | 3.218 | 953.547 | 00001.csv
3.765989 | -0.9951209 | 8.12533 | 1 | 3.216 | 966.594 | 00001.csv
3.76399 | -0.9944615 | 8.173968 | 1 | 3.214 | 979.656 | 00001.csv
3.761961 | -0.9957693 | 8.197199 | 1 | 3.212 | 992.719 | 00001.csv
3.759717 | -0.9944744 | 8.231139 | 1 | 3.21 | 1005.828 | 00001.csv
3.757762 | -0.9944724 | 8.230115 | 1 | 3.207 | 1018.953 | 00001.csv
3.755572 | -0.9941237 | 8.255356 | 1 | 3.206 | 1032.016 | 00001.csv
3.753608 | -0.9969534 | 8.279646 | 1 | 3.204 | 1045.078 | 00001.csv
3.751289 | -0.994342 | 8.298296 | 1 | 3.201 | 1058.188 | 00001.csv
3.749279 | -0.9955355 | 8.32584 | 1 | 3.199 | 1071.313 | 00001.csv
3.747003 | -0.9957825 | 8.363321 | 1 | 3.197 | 1084.406 | 00001.csv
3.745168 | -0.9969453 | 8.409383 | 1 | 3.195 | 1097.563 | 00001.csv
3.743126 | -0.9956705 | 8.44676 | 1 | 3.193 | 1110.625 | 00001.csv
3.741238 | -0.9951106 | 8.449758 | 1 | 3.191 | 1123.703 | 00001.csv
3.739034 | -0.9946857 | 8.471812 | 1 | 3.19 | 1136.781 | 00001.csv
3.737067 | -0.9961079 | 8.486003 | 1 | 3.187 | 1149.875 | 00001.csv
3.735034 | -0.9952855 | 8.496497 | 1 | 3.185 | 1162.985 | 00001.csv
3.73322 | -0.9963261 | 8.530907 | 1 | 3.183 | 1176.047 | 00001.csv
3.731364 | -0.9938399 | 8.558323 | 1 | 3.181 | 1189.156 | 00001.csv
3.729264 | -0.9930974 | 8.585015 | 1 | 3.18 | 1202.235 | 00001.csv
3.727399 | -0.9949568 | 8.605322 | 1 | 3.178 | 1215.328 | 00001.csv
3.725568 | -0.995759 | 8.610201 | 1 | 3.176 | 1228.516 | 00001.csv
3.723619 | -0.9942445 | 8.624215 | 1 | 3.174 | 1241.625 | 00001.csv
3.722013 | -0.9950412 | 8.643997 | 1 | 3.172 | 1254.75 | 00001.csv
3.72008 | -0.9954014 | 8.619536 | 1 | 3.171 | 1267.828 | 00001.csv
3.718113 | -0.9948419 | 8.45547 | 1 | 3.169 | 1280.875 | 00001.csv
3.716111 | -0.994152 | 8.220238 | 1 | 3.167 | 1293.922 | 00001.csv
3.713836 | -0.996112 | 8.025832 | 1 | 3.165 | 1307 | 00001.csv
3.71158 | -0.9960163 | 7.851164 | 1 | 3.162 | 1320.11 | 00001.csv
3.708891 | -0.9942115 | 7.625833 | 1 | 3.16 | 1333.188 | 00001.csv
3.706432 | -0.9955103 | 7.502 | 1 | 3.158 | 1346.328 | 00001.csv
3.703726 | -0.9959129 | 7.34215 | 1 | 3.155 | 1359.453 | 00001.csv
3.70101 | -0.9951419 | 7.177924 | 1 | 3.152 | 1372.5 | 00001.csv
3.698334 | -0.9974876 | 7.089226 | 1 | 3.15 | 1385.578 | 00001.csv
3.695349 | -0.9966944 | 7.043927 | 1 | 3.147 | 1398.656 | 00001.csv
3.692554 | -0.9953325 | 6.876556 | 1 | 3.144 | 1411.735 | 00001.csv
3.689675 | -0.9946482 | 6.768934 | 1 | 3.142 | 1424.875 | 00001.csv
3.686628 | -0.9950783 | 6.676138 | 1 | 3.139 | 1437.953 | 00001.csv
3.683536 | -0.9954113 | 6.47016 | 1 | 3.136 | 1451.063 | 00001.csv
3.680597 | -0.9956968 | 6.395082 | 1 | 3.133 | 1464.203 | 00001.csv
3.677705 | -0.9946478 | 6.32207 | 1 | 3.13 | 1477.297 | 00001.csv
3.674728 | -0.9949714 | 6.412803 | 1 | 3.127 | 1490.406 | 00001.csv
3.671972 | -0.9946676 | 6.5676 | 1 | 3.124 | 1503.531 | 00001.csv
3.669326 | -0.99413 | 6.626682 | 1 | 3.122 | 1516.61 | 00001.csv
3.66688 | -0.9945752 | 6.708111 | 1 | 3.12 | 1529.656 | 00001.csv
3.66459 | -0.9949301 | 6.760369 | 1 | 3.117 | 1542.797 | 00001.csv
3.662594 | -0.9962035 | 6.798377 | 1 | 3.115 | 1555.875 | 00001.csv
3.660435 | -0.9948563 | 6.824124 | 1 | 3.113 | 1568.938 | 00001.csv
3.658564 | -0.9938097 | 6.853671 | 1 | 3.11 | 1582.016 | 00001.csv
3.656421 | -0.9963529 | 6.894541 | 1 | 3.108 | 1595.156 | 00001.csv
3.654683 | -0.9961188 | 6.898832 | 1 | 3.106 | 1608.203 | 00001.csv
3.652842 | -0.9960091 | 6.928061 | 1 | 3.105 | 1621.313 | 00001.csv
3.650824 | -0.9952235 | 6.933218 | 1 | 3.103 | 1634.453 | 00001.csv
3.649271 | -0.9974012 | 6.950448 | 1 | 3.101 | 1647.531 | 00001.csv
3.647363 | -0.996495 | 6.987607 | 1 | 3.1 | 1660.61 | 00001.csv
3.645829 | -0.9968271 | 7.007298 | 1 | 3.098 | 1673.75 | 00001.csv
3.6439 | -0.9949331 | 7.026649 | 1 | 3.096 | 1686.813 | 00001.csv
3.642441 | -0.9949712 | 7.044673 | 1 | 3.094 | 1699.875 | 00001.csv
3.640787 | -0.9943299 | 7.09653 | 1 | 3.092 | 1713 | 00001.csv
3.639263 | -0.9939749 | 7.091983 | 1 | 3.09 | 1726.11 | 00001.csv
3.637603 | -0.995818 | 7.10552 | 1 | 3.089 | 1739.188 | 00001.csv
3.636199 | -0.996115 | 7.152313 | 1 | 3.088 | 1752.297 | 00001.csv
3.634582 | -0.9950451 | 7.16921 | 1 | 3.086 | 1765.438 | 00001.csv
3.633074 | -0.996134 | 7.191955 | 1 | 3.084 | 1778.531 | 00001.csv
3.631587 | -0.9962057 | 7.213498 | 1 | 3.082 | 1791.61 | 00001.csv
3.630157 | -0.9960971 | 7.249853 | 1 | 3.081 | 1804.766 | 00001.csv
3.628946 | -0.994889 | 7.268873 | 1 | 3.08 | 1817.828 | 00001.csv
3.627445 | -0.9951325 | 7.319359 | 1 | 3.078 | 1830.922 | 00001.csv
3.625996 | -0.9950156 | 7.339814 | 1 | 3.078 | 1844.078 | 00001.csv
3.624796 | -0.9950877 | 7.386538 | 1 | 3.076 | 1857.141 | 00001.csv
3.623277 | -0.9940225 | 7.401949 | 1 | 3.075 | 1870.203 | 00001.csv
3.621871 | -0.9952205 | 7.417451 | 1 | 3.074 | 1883.391 | 00001.csv
3.620455 | -0.9972202 | 7.434433 | 1 | 3.072 | 1896.453 | 00001.csv
3.619334 | -0.9955115 | 7.457925 | 0.9998 | 3.071 | 1909.563 | 00001.csv
3.617925 | -0.9953791 | 7.475872 | 1 | 3.07 | 1922.625 | 00001.csv
3.616557 | -0.9961076 | 7.519546 | 1 | 3.069 | 1935.719 | 00001.csv
3.615108 | -0.9956099 | 7.531754 | 1 | 3.068 | 1948.797 | 00001.csv
3.614014 | -0.9951686 | 7.557121 | 1 | 3.066 | 1961.922 | 00001.csv
3.612673 | -0.9962697 | 7.564529 | 1 | 3.065 | 1975.031 | 00001.csv
3.611472 | -0.9950311 | 7.591485 | 1 | 3.064 | 1988.125 | 00001.csv
3.610251 | -0.9937176 | 7.626175 | 1 | 3.063 | 2001.219 | 00001.csv
3.608846 | -0.9953986 | 7.657414 | 1 | 3.062 | 2014.344 | 00001.csv
3.607705 | -0.9951175 | 7.693011 | 1 | 3.06 | 2027.485 | 00001.csv
3.606398 | -0.9957225 | 7.7006 | 1 | 3.06 | 2040.594 | 00001.csv
3.605121 | -0.9962705 | 7.726846 | 1 | 3.058 | 2053.656 | 00001.csv
3.603949 | -0.9970295 | 7.744277 | 1 | 3.057 | 2066.766 | 00001.csv
3.602794 | -0.9948348 | 7.783965 | 1 | 3.056 | 2079.922 | 00001.csv
3.601558 | -0.9952358 | 7.780761 | 1 | 3.054 | 2092.969 | 00001.csv
3.600347 | -0.9954526 | 7.832798 | 1 | 3.053 | 2106.047 | 00001.csv
3.599079 | -0.9957743 | 7.828664 | 1 | 3.052 | 2119.219 | 00001.csv
3.597894 | -0.9951756 | 7.857382 | 1 | 3.051 | 2132.313 | 00001.csv
3.596658 | -0.9951192 | 7.867195 | 1 | 3.05 | 2145.438 | 00001.csv
3.595464 | -0.9949804 | 7.904033 | 1 | 3.048 | 2158.531 | 00001.csv
3.594305 | -0.99542 | 7.92921 | 1 | 3.048 | 2171.594 | 00001.csv
3.593077 | -0.9960453 | 7.945057 | 1 | 3.046 | 2184.703 | 00001.csv
3.592029 | -0.9948548 | 7.981958 | 1 | 3.046 | 2197.766 | 00001.csv
3.590761 | -0.9952102 | 7.988536 | 1 | 3.044 | 2210.875 | 00001.csv
3.589697 | -0.994522 | 8.004633 | 1 | 3.043 | 2223.969 | 00001.csv
3.588588 | -0.9954876 | 8.028938 | 1 | 3.042 | 2237.047 | 00001.csv
3.587371 | -0.9944271 | 8.057898 | 1 | 3.041 | 2250.094 | 00001.csv
3.58621 | -0.9944615 | 8.07884 | 1 | 3.04 | 2263.25 | 00001.csv
3.585019 | -0.9947555 | 8.089568 | 1 | 3.038 | 2276.391 | 00001.csv
3.584017 | -0.9941426 | 8.116381 | 1 | 3.038 | 2289.547 | 00001.csv
3.582869 | -0.9947782 | 8.150374 | 1 | 3.036 | 2302.735 | 00001.csv
3.581718 | -0.9941295 | 8.172067 | 1 | 3.035 | 2315.781 | 00001.csv
3.580568 | -0.9942654 | 8.201584 | 1 | 3.034 | 2328.86 | 00001.csv
3.579407 | -0.995008 | 8.197026 | 1 | 3.033 | 2341.891 | 00001.csv
3.578299 | -0.9933249 | 8.219765 | 1 | 3.032 | 2355 | 00001.csv
3.577291 | -0.9951287 | 8.233503 | 1 | 3.031 | 2368.094 | 00001.csv
3.576159 | -0.9943764 | 8.268672 | 1 | 3.03 | 2381.172 | 00001.csv
3.575049 | -0.9965621 | 8.301435 | 1 | 3.028 | 2394.219 | 00001.csv
3.573988 | -0.9937571 | 8.328915 | 1 | 3.028 | 2407.328 | 00001.csv
3.572948 | -0.9956627 | 8.344129 | 1 | 3.027 | 2420.438 | 00001.csv
3.57183 | -0.9946083 | 8.375873 | 1 | 3.026 | 2433.531 | 00001.csv
3.570917 | -0.9952491 | 8.391727 | 1 | 3.024 | 2446.656 | 00001.csv
3.569612 | -0.9951879 | 8.417643 | 1 | 3.024 | 2459.797 | 00001.csv
3.568617 | -0.9953233 | 8.443452 | 1 | 3.022 | 2472.875 | 00001.csv
3.567544 | -0.9947781 | 8.476325 | 1 | 3.022 | 2485.938 | 00001.csv
3.566513 | -0.9944161 | 8.492797 | 1 | 3.02 | 2499.11 | 00001.csv
3.565596 | -0.9942235 | 8.512783 | 1 | 3.02 | 2512.235 | 00001.csv
3.564504 | -0.9955858 | 8.521589 | 1 | 3.018 | 2525.328 | 00001.csv
3.563475 | -0.9946893 | 8.386475 | 1 | 3.018 | 2538.453 | 00001.csv
3.562279 | -0.9946789 | 8.109785 | 1 | 3.016 | 2551.563 | 00001.csv
3.560792 | -0.9943355 | 7.926866 | 1 | 3.015 | 2564.672 | 00001.csv
3.559284 | -0.9955819 | 7.723031 | 1 | 3.013 | 2577.719 | 00001.csv
3.557413 | -0.9942936 | 7.611477 | 1 | 3.012 | 2590.813 | 00001.csv
3.555665 | -0.9950371 | 7.440896 | 1 | 3.01 | 2603.875 | 00001.csv
3.553695 | -0.9950739 | 7.228895 | 1 | 3.008 | 2617.063 | 00001.csv
3.551671 | -0.9940358 | 7.108553 | 1 | 3.006 | 2630.156 | 00001.csv
3.549416 | -0.9959712 | 6.991741 | 1 | 3.004 | 2643.297 | 00001.csv
3.547451 | -0.9953487 | 6.863031 | 1 | 3.002 | 2656.375 | 00001.csv
3.54527 | -0.9980512 | 6.810625 | 1 | 3 | 2669.469 | 00001.csv
3.542893 | -0.9972182 | 6.718681 | 1 | 2.997 | 2682.516 | 00001.csv
3.540573 | -0.9957279 | 6.684842 | 1 | 2.995 | 2695.625 | 00001.csv
3.538341 | -0.994764 | 6.566989 | 1 | 2.993 | 2708.719 | 00001.csv
3.536108 | -0.995849 | 6.480337 | 1 | 2.991 | 2721.86 | 00001.csv
3.533591 | -0.9952134 | 6.356727 | 1 | 2.989 | 2734.953 | 00001.csv
3.531414 | -0.9954646 | 6.27711 | 1 | 2.986 | 2748.047 | 00001.csv
3.529024 | -0.9936487 | 6.246107 | 1 | 2.983 | 2761.219 | 00001.csv
3.526737 | -0.9957747 | 6.391444 | 1 | 2.981 | 2774.328 | 00001.csv
3.524721 | -0.9963932 | 6.553139 | 1 | 2.979 | 2787.453 | 00001.csv
3.522721 | -0.9946163 | 6.623198 | 1 | 2.977 | 2800.5 | 00001.csv
3.521178 | -0.9950372 | 6.698948 | 1 | 2.975 | 2813.578 | 00001.csv
3.519493 | -0.9944141 | 6.777305 | 1 | 2.974 | 2826.656 | 00001.csv
3.518133 | -0.9946767 | 6.828531 | 1 | 2.973 | 2839.766 | 00001.csv
3.516606 | -0.9932375 | 6.86623 | 1 | 2.971 | 2852.891 | 00001.csv
3.515239 | -0.995271 | 6.917718 | 1 | 2.97 | 2866 | 00001.csv
3.514018 | -0.9954034 | 6.93955 | 1 | 2.969 | 2879.141 | 00001.csv
3.512734 | -0.9955064 | 6.983356 | 1 | 2.967 | 2892.235 | 00001.csv
3.511603 | -0.9951466 | 7.017733 | 1 | 2.966 | 2905.422 | 00001.csv
3.510677 | -0.9945311 | 7.063677 | 1 | 2.965 | 2918.625 | 00001.csv
3.509414 | -0.9951007 | 7.095417 | 1 | 2.964 | 2931.766 | 00001.csv
3.508582 | -0.995396 | 7.118357 | 1 | 2.963 | 2944.844 | 00001.csv
3.507499 | -0.9945743 | 7.160873 | 1 | 2.961 | 2957.938 | 00001.csv
3.506428 | -0.9952087 | 7.205229 | 1 | 2.961 | 2971.016 | 00001.csv
3.505334 | -0.9953747 | 7.238211 | 1 | 2.96 | 2984.156 | 00001.csv
3.504548 | -0.9938045 | 7.278152 | 1 | 2.959 | 2997.266 | 00001.csv
3.503598 | -0.9950341 | 7.325665 | 1 | 2.958 | 3010.328 | 00001.csv
3.502805 | -0.9971201 | 7.377788 | 1 | 2.957 | 3023.469 | 00001.csv
3.501879 | -0.9948573 | 7.397144 | 1 | 2.956 | 3036.547 | 00001.csv
3.500972 | -0.9953914 | 7.406891 | 1 | 2.955 | 3049.625 | 00001.csv
3.500141 | -0.9951152 | 7.451504 | 1 | 2.955 | 3062.719 | 00001.csv
3.499213 | -0.9957233 | 7.488815 | 1 | 2.953 | 3075.875 | 00001.csv
3.498516 | -0.9951245 | 7.541218 | 1 | 2.953 | 3088.985 | 00001.csv
3.497738 | -0.9962235 | 7.585406 | 1 | 2.952 | 3102.156 | 00001.csv
3.496782 | -0.9961996 | 7.585649 | 1 | 2.951 | 3115.328 | 00001.csv
3.495946 | -0.9964922 | 7.647062 | 1 | 2.951 | 3128.422 | 00001.csv
3.495189 | -0.9953128 | 7.666215 | 1 | 2.949 | 3141.485 | 00001.csv
3.494529 | -0.9959998 | 7.704642 | 1 | 2.949 | 3154.594 | 00001.csv
3.49367 | -0.9952257 | 7.761007 | 1 | 2.948 | 3167.703 | 00001.csv
3.493037 | -1.001101 | 7.792101 | 1 | 2.947 | 3180.844 | 00001.csv
3.492328 | -0.9947803 | 7.859331 | 1 | 2.947 | 3193.969 | 00001.csv
3.491564 | -0.9955259 | 7.876609 | 1 | 2.946 | 3207.016 | 00001.csv
3.490626 | -0.9951253 | 7.907581 | 1 | 2.945 | 3220.11 | 00001.csv
3.489994 | -0.9956498 | 7.939648 | 1 | 2.945 | 3233.188 | 00001.csv
3.489339 | -0.995947 | 7.999871 | 1 | 2.944 | 3246.266 | 00001.csv
3.488658 | -0.995184 | 8.027799 | 1 | 2.943 | 3259.344 | 00001.csv
3.48789 | -0.9940947 | 8.028048 | 1 | 2.943 | 3272.485 | 00001.csv
3.487351 | -0.9958942 | 8.046395 | 1 | 2.942 | 3285.563 | 00001.csv
3.486455 | -0.9970391 | 8.094252 | 1 | 2.941 | 3298.735 | 00001.csv
3.485661 | -0.9950915 | 8.123025 | 1 | 2.941 | 3311.828 | 00001.csv
3.485022 | -0.9967539 | 8.146629 | 1 | 2.94 | 3324.969 | 00001.csv
3.484477 | -0.9955134 | 8.188198 | 1 | 2.939 | 3338.125 | 00001.csv
3.483562 | -0.9938124 | 8.202601 | 1 | 2.938 | 3351.266 | 00001.csv
3.482922 | -0.9949868 | 8.238708 | 1 | 2.937 | 3364.453 | 00001.csv
3.482316 | -0.9957524 | 8.257092 | 1 | 2.937 | 3377.625 | 00001.csv
3.481453 | -0.9949589 | 8.298195 | 1 | 2.936 | 3390.797 | 00001.csv
3.480845 | -0.9951521 | 8.345031 | 1 | 2.935 | 3403.938 | 00001.csv
3.480104 | -0.9962734 | 8.355977 | 1 | 2.935 | 3417.078 | 00001.csv
3.479307 | -0.9959195 | 8.375761 | 1 | 2.934 | 3430.219 | 00001.csv
3.478657 | -0.994879 | 8.406159 | 1 | 2.933 | 3443.422 | 00001.csv
3.477945 | -0.9955891 | 8.429284 | 1 | 2.933 | 3456.594 | 00001.csv
3.477272 | -0.9968268 | 8.457562 | 1 | 2.931 | 3469.719 | 00001.csv
3.476484 | -0.9942415 | 8.48359 | 1 | 2.931 | 3482.828 | 00001.csv
3.475749 | -0.9967223 | 8.537187 | 1 | 2.93 | 3495.922 | 00001.csv
3.475041 | -0.995555 | 8.544689 | 1 | 2.929 | 3509 | 00001.csv
3.474288 | -0.9934085 | 8.569542 | 1 | 2.929 | 3522.203 | 00001.csv
3.473467 | -0.99458 | 8.607967 | 1 | 2.928 | 3535.344 | 00001.csv
3.472737 | -0.9951211 | 8.609446 | 1 | 2.927 | 3548.422 | 00001.csv
3.47202 | -0.9956299 | 8.643099 | 1 | 2.927 | 3561.531 | 00001.csv
3.471198 | -0.9957611 | 8.674583 | 1 | 2.926 | 3574.625 | 00001.csv
3.470471 | -0.9933021 | 8.72582 | 1 | 2.925 | 3587.735 | 00001.csv
3.469672 | -0.9953136 | 8.727678 | 1 | 2.924 | 3600.828 | 00001.csv
3.469 | -0.9948011 | 8.779329 | 1 | 2.923 | 3613.922 | 00001.csv
3.468182 | -0.9952597 | 8.807526 | 1 | 2.923 | 3627.063 | 00001.csv
3.467381 | -0.9959556 | 8.83823 | 1 | 2.922 | 3640.172 | 00001.csv
3.466777 | -0.9958085 | 8.859085 | 1 | 2.921 | 3653.281 | 00001.csv
3.466008 | -0.9943153 | 8.884052 | 1 | 2.921 | 3666.391 | 00001.csv
3.465112 | -0.9944384 | 8.909251 | 1 | 2.92 | 3679.516 | 00001.csv
3.464497 | -0.9955436 | 8.941985 | 1 | 2.919 | 3692.656 | 00001.csv
3.463568 | -0.9949565 | 8.940033 | 1 | 2.918 | 3705.86 | 00001.csv
3.462814 | -0.9963353 | 8.987104 | 1 | 2.917 | 3718.985 | 00001.csv
3.462143 | -0.9941703 | 8.998776 | 1 | 2.917 | 3732.094 | 00001.csv
3.461268 | -0.9971262 | 9.027878 | 1 | 2.916 | 3745.219 | 00001.csv
3.460682 | -0.9921549 | 9.054563 | 1 | 2.915 | 3758.344 | 00001.csv
3.459682 | -0.9946179 | 9.096776 | 1 | 2.914 | 3771.516 | 00001.csv
3.458877 | -0.9950518 | 9.097046 | 1 | 2.913 | 3784.61 | 00001.csv
3.458015 | -0.9957832 | 9.133877 | 1 | 2.913 | 3797.766 | 00001.csv
3.4573 | -0.9944113 | 9.139833 | 1 | 2.912 | 3810.891 | 00001.csv
3.456617 | -0.9951538 | 9.039507 | 1 | 2.911 | 3824 | 00001.csv
3.45551 | -0.9951035 | 8.745071 | 1 | 2.91 | 3837.11 | 00001.csv
3.453996 | -0.9946697 | 8.544638 | 1 | 2.909 | 3850.156 | 00001.csv
3.452542 | -0.9952782 | 8.40814 | 1 | 2.907 | 3863.313 | 00001.csv
3.450998 | -0.9949266 | 8.30396 | 1 | 2.906 | 3876.406 | 00001.csv
3.448951 | -0.9948721 | 8.180981 | 1 | 2.904 | 3889.594 | 00001.csv
3.447097 | -0.9972704 | 7.992354 | 1 | 2.902 | 3902.672 | 00001.csv
3.445043 | -0.9949377 | 7.873294 | 1 | 2.9 | 3915.766 | 00001.csv
3.442754 | -0.9958609 | 7.759185 | 1 | 2.897 | 3928.891 | 00001.csv
3.440375 | -0.9956176 | 7.655514 | 1 | 2.895 | 3941.985 | 00001.csv
3.438061 | -0.994935 | 7.566495 | 1 | 2.893 | 3955.047 | 00001.csv
3.435673 | -0.9941287 | 7.432633 | 1 | 2.891 | 3968.141 | 00001.csv
3.433095 | -0.9970288 | 7.311165 | 1 | 2.888 | 3981.297 | 00001.csv
3.430388 | -0.9966387 | 7.225847 | 1 | 2.885 | 3994.406 | 00001.csv
3.427817 | -0.9947114 | 7.142843 | 1 | 2.883 | 4007.563 | 00001.csv
3.425111 | -0.9943747 | 7.07286 | 1 | 2.88 | 4020.766 | 00001.csv
3.422325 | -0.9945615 | 7.177158 | 1 | 2.878 | 4033.875 | 00001.csv
3.42007 | -0.9961112 | 7.322216 | 1 | 2.875 | 4046.985 | 00001.csv
3.41772 | -0.9942957 | 7.409888 | 1 | 2.873 | 4060.11 | 00001.csv
3.41578 | -0.9948199 | 7.513101 | 1 | 2.871 | 4073.266 | 00001.csv
3.413946 | -0.9959187 | 7.557387 | 1 | 2.869 | 4086.328 | 00001.csv
3.412172 | -0.9948368 | 7.611625 | 1 | 2.867 | 4099.422 | 00001.csv
3.410372 | -0.9961578 | 7.682893 | 1 | 2.865 | 4112.61 | 00001.csv
3.408822 | -0.995138 | 7.75026 | 1 | 2.863 | 4125.703 | 00001.csv
3.407045 | -0.9946057 | 7.783957 | 1 | 2.862 | 4138.891 | 00001.csv
3.405574 | -0.9955864 | 7.808956 | 1 | 2.86 | 4151.938 | 00001.csv
3.403963 | -0.9950436 | 7.854757 | 1 | 2.859 | 4165.078 | 00001.csv
3.4027 | -0.9951695 | 7.904538 | 1 | 2.857 | 4178.219 | 00001.csv
3.401229 | -0.9940472 | 7.903724 | 1 | 2.856 | 4191.344 | 00001.csv
3.399837 | -0.9944612 | 7.946102 | 1 | 2.855 | 4204.453 | 00001.csv
3.398648 | -0.9978211 | 7.990589 | 1 | 2.853 | 4217.531 | 00001.csv
3.39753 | -0.9949996 | 8.016248 | 1 | 2.852 | 4230.641 | 00001.csv
3.396216 | -0.9987879 | 8.022351 | 1 | 2.851 | 4243.75 | 00001.csv
3.39477 | -0.9965413 | 8.093577 | 1 | 2.849 | 4256.828 | 00001.csv
3.393725 | -0.9946547 | 8.136867 | 1 | 2.848 | 4269.875 | 00001.csv
3.392275 | -0.9949697 | 8.14789 | 1 | 2.847 | 4283.047 | 00001.csv
3.391117 | -0.995894 | 8.213957 | 1 | 2.845 | 4296.141 | 00001.csv
3.389953 | -0.99378 | 8.248131 | 1 | 2.845 | 4309.235 | 00001.csv
3.388393 | -0.9950807 | 8.287914 | 1 | 2.843 | 4322.36 | 00001.csv
3.387526 | -0.9945066 | 8.326158 | 1 | 2.842 | 4335.485 | 00001.csv
3.386219 | -0.9944556 | 8.351343 | 1 | 2.841 | 4348.625 | 00001.csv
3.384999 | -0.9961549 | 8.38487 | 1 | 2.84 | 4361.86 | 00001.csv
3.383619 | -0.9972177 | 8.421358 | 1 | 2.839 | 4375.172 | 00001.csv
3.382407 | -0.9960091 | 8.463513 | 1 | 2.837 | 4388.438 | 00001.csv
3.381263 | -0.9950341 | 8.5028 | 1 | 2.836 | 4401.75 | 00001.csv
3.380052 | -0.9959254 | 8.521799 | 1 | 2.835 | 4414.985 | 00001.csv
3.378847 | -0.9948097 | 8.591148 | 1 | 2.834 | 4428.266 | 00001.csv
3.377598 | -0.9950983 | 8.617344 | 1 | 2.833 | 4441.5 | 00001.csv
3.3763 | -0.9952161 | 8.657148 | 1 | 2.831 | 4454.703 | 00001.csv
3.375064 | -0.9930276 | 8.704051 | 1 | 2.83 | 4468.016 | 00001.csv
3.373951 | -0.9958946 | 8.75191 | 1 | 2.829 | 4481.25 | 00001.csv
3.37268 | -0.9967439 | 8.77637 | 1 | 2.827 | 4494.516 | 00001.csv
3.371376 | -0.9950125 | 8.79694 | 1 | 2.826 | 4507.719 | 00001.csv
3.370068 | -0.9966505 | 8.862096 | 1 | 2.825 | 4520.938 | 00001.csv
3.368915 | -0.9948696 | 8.878616 | 1 | 2.823 | 4534.219 | 00001.csv
3.367606 | -0.9960233 | 8.916784 | 1 | 2.822 | 4547.578 | 00001.csv
3.366343 | -0.997292 | 8.938085 | 1 | 2.821 | 4560.797 | 00001.csv
3.364863 | -0.9953225 | 8.969858 | 1 | 2.82 | 4574 | 00001.csv
3.363407 | -0.99569 | 8.992157 | 1 | 2.819 | 4587.235 | 00001.csv
3.36204 | -0.9943302 | 9.030356 | 1 | 2.817 | 4600.469 | 00001.csv
3.360677 | -0.9948235 | 9.04024 | 1 | 2.816 | 4613.719 | 00001.csv
3.359176 | -0.9943028 | 9.09775 | 1 | 2.814 | 4626.938 | 00001.csv
3.357688 | -0.9960465 | 9.125882 | 1 | 2.813 | 4640.203 | 00001.csv
3.356351 | -0.9949806 | 9.143516 | 1 | 2.811 | 4653.469 | 00001.csv
3.354769 | -0.9959231 | 9.164197 | 1 | 2.81 | 4666.797 | 00001.csv
3.35308 | -0.9957705 | 9.207747 | 1 | 2.809 | 4679.985 | 00001.csv
3.351539 | -0.994949 | 9.247858 | 1 | 2.807 | 4693.266 | 00001.csv
3.350145 | -0.9955316 | 9.283001 | 1 | 2.805 | 4706.453 | 00001.csv
3.348512 | -0.9954323 | 9.308988 | 1 | 2.803 | 4719.703 | 00001.csv
3.346941 | -0.9953589 | 9.331578 | 1 | 2.802 | 4732.953 | 00001.csv
3.345403 | -0.9953116 | 9.355883 | 1 | 2.801 | 4746.203 | 00001.csv
3.343718 | -0.9948107 | 9.382475 | 1 | 2.799 | 4759.469 | 00001.csv
3.341992 | -0.9973111 | 9.417092 | 1 | 2.797 | 4772.719 | 00001.csv
3.340199 | -0.9940399 | 9.433678 | 1 | 2.795 | 4786 | 00001.csv
3.338223 | -0.9956405 | 9.484025 | 1 | 2.793 | 4799.25 | 00001.csv
3.336584 | -0.9962522 | 9.531395 | 1 | 2.792 | 4812.485 | 00001.csv
3.335109 | -0.9938261 | 9.553861 | 1 | 2.79 | 4825.735 | 00001.csv
3.333192 | -0.9947716 | 9.590396 | 1 | 2.788 | 4838.922 | 00001.csv
3.33148 | -0.9944916 | 9.60863 | 1 | 2.787 | 4852.125 | 00001.csv
3.329512 | -0.9969821 | 9.645139 | 1 | 2.785 | 4865.422 | 00001.csv
3.327528 | -0.9956147 | 9.676228 | 1 | 2.783 | 4878.672 | 00001.csv
3.325828 | -0.9967695 | 9.727067 | 1 | 2.781 | 4891.985 | 00001.csv
3.323896 | -0.9966677 | 9.748091 | 1 | 2.779 | 4905.219 | 00001.csv
3.321684 | -0.9958995 | 9.751833 | 1 | 2.777 | 4918.453 | 00001.csv
3.319694 | -0.9951539 | 9.791727 | 1 | 2.775 | 4931.672 | 00001.csv
3.317581 | -0.9956634 | 9.837484 | 1 | 2.773 | 4944.891 | 00001.csv
3.315433 | -0.9971871 | 9.840942 | 1 | 2.771 | 4958.125 | 00001.csv
3.31336 | -0.9950784 | 9.900248 | 1 | 2.769 | 4971.375 | 00001.csv
3.311165 | -0.9949359 | 9.915566 | 1 | 2.767 | 4984.61 | 00001.csv
3.308974 | -0.9946875 | 9.953522 | 1 | 2.765 | 4997.844 | 00001.csv
3.306807 | -0.9951695 | 9.981366 | 1 | 2.763 | 5011.094 | 00001.csv
3.304466 | -0.9957934 | 10.02763 | 1 | 2.761 | 5024.328 | 00001.csv
3.302242 | -0.9962214 | 10.0345 | 1 | 2.758 | 5037.61 | 00001.csv
3.299828 | -0.9950181 | 10.08154 | 1 | 2.755 | 5050.906 | 00001.csv
3.297458 | -0.9954242 | 10.05962 | 1 | 2.753 | 5064.11 | 00001.csv
3.294662 | -0.9954845 | 9.841408 | 1 | 2.751 | 5077.328 | 00001.csv
3.291569 | -0.9950207 | 9.637265 | 1 | 2.747 | 5090.547 | 00001.csv
3.287957 | -0.9959468 | 9.436062 | 1 | 2.744 | 5103.781 | 00001.csv
3.284197 | -0.9952366 | 9.289644 | 1 | 2.74 | 5117.031 | 00001.csv
3.279976 | -0.9951306 | 9.113637 | 1 | 2.736 | 5130.297 | 00001.csv
3.275738 | -0.9957553 | 8.984969 | 1 | 2.732 | 5143.5 | 00001.csv
3.270936 | -0.9958482 | 8.849839 | 1 | 2.727 | 5156.735 | 00001.csv
3.26617 | -0.9951845 | 8.736253 | 1 | 2.723 | 5169.969 | 00001.csv
3.261299 | -0.9954712 | 8.652626 | 1 | 2.717 | 5183.219 | 00001.csv
3.255989 | -0.9963048 | 8.606339 | 1 | 2.712 | 5196.516 | 00001.csv
3.250608 | -0.9953448 | 8.445972 | 1 | 2.707 | 5209.813 | 00001.csv
3.244985 | -0.9944024 | 8.352158 | 1 | 2.701 | 5223.125 | 00001.csv
3.23932 | -0.9925657 | 8.24147 | 1 | 2.696 | 5236.344 | 00001.csv
3.2335 | -0.9954599 | 8.227027 | 1 | 2.69 | 5249.656 | 00001.csv
3.227669 | -0.995141 | 8.200769 | 1 | 2.684 | 5262.891 | 00001.csv
3.221683 | -0.9956844 | 8.262775 | 1 | 2.678 | 5276.141 | 00001.csv
3.216138 | -0.9957551 | 8.417547 | 1 | 2.673 | 5289.516 | 00001.csv
3.21065 | -0.9953766 | 8.487646 | 1 | 2.667 | 5302.797 | 00001.csv
3.205435 | -0.9947605 | 8.592414 | 1 | 2.662 | 5316.078 | 00001.csv
3.200292 | -0.9955931 | 8.673751 | 1 | 2.657 | 5329.344 | 00001.csv
3.19522 | -0.9942483 | 8.724841 | 1 | 2.652 | 5342.594 | 00001.csv
3.19026 | -0.9957162 | 8.785331 | 1 | 2.646 | 5355.844 | 00001.csv
3.185082 | -0.9941258 | 8.8595 | 1 | 2.642 | 5369.219 | 00001.csv
3.180129 | -0.9967115 | 8.898317 | 1 | 2.636 | 5382.453 | 00001.csv
3.175237 | -0.9940462 | 8.968224 | 1 | 2.632 | 5395.688 | 00001.csv
3.170485 | -0.9967493 | 9.018543 | 1 | 2.627 | 5408.906 | 00001.csv
3.165428 | -0.9947049 | 9.0502 | 1 | 2.622 | 5422.156 | 00001.csv
3.160368 | -0.9968979 | 9.084288 | 1 | 2.616 | 5435.391 | 00001.csv
3.15514 | -0.9954827 | 9.143378 | 1 | 2.611 | 5448.641 | 00001.csv
3.149966 | -0.9949331 | 9.234462 | 1 | 2.606 | 5461.938 | 00001.csv
3.14482 | -0.9942204 | 9.212589 | 1 | 2.601 | 5475.172 | 00001.csv
3.139252 | -0.9961468 | 9.243579 | 1 | 2.596 | 5488.406 | 00001.csv
3.133987 | -0.995212 | 9.352179 | 1 | 2.59 | 5501.688 | 00001.csv
3.12841 | -0.9944856 | 9.361428 | 1 | 2.584 | 5514.953 | 00001.csv
3.12295 | -0.9964483 | 9.452138 | 1 | 2.579 | 5528.266 | 00001.csv
3.117214 | -0.9948629 | 9.497492 | 1 | 2.573 | 5541.531 | 00001.csv
3.111512 | -0.9965487 | 9.524945 | 1 | 2.568 | 5554.766 | 00001.csv
3.105419 | -0.9948876 | 9.568484 | 1 | 2.562 | 5568.031 | 00001.csv
3.099287 | -0.9942343 | 9.605103 | 1 | 2.556 | 5581.375 | 00001.csv
3.093125 | -0.9972078 | 9.652899 | 1 | 2.549 | 5594.594 | 00001.csv
3.086742 | -0.9956524 | 9.701804 | 1 | 2.543 | 5607.813 | 00001.csv
3.080374 | -0.9961346 | 9.75142 | 1 | 2.536 | 5621.047 | 00001.csv
3.073806 | -0.9960805 | 9.800535 | 1 | 2.53 | 5634.297 | 00001.csv
3.066985 | -0.9953931 | 9.844642 | 1 | 2.523 | 5647.516 | 00001.csv
3.060191 | -0.9935236 | 9.91029 | 1 | 2.516 | 5660.735 | 00001.csv
3.053148 | -0.9969664 | 9.996226 | 1 | 2.509 | 5673.969 | 00001.csv
3.046045 | -0.9966159 | 10.0881 | 1 | 2.502 | 5687.203 | 00001.csv
3.03846 | -0.9954746 | 10.12827 | 1 | 2.494 | 5700.406 | 00001.csv
3.031003 | -0.9972772 | 10.17615 | 1 | 2.487 | 5713.688 | 00001.csv
3.023112 | -0.9967013 | 10.20362 | 1 | 2.479 | 5726.891 | 00001.csv
3.015192 | -0.9960292 | 10.24246 | 1 | 2.471 | 5740.141 | 00001.csv
3.007012 | -0.9945795 | 10.37075 | 1 | 2.463 | 5753.344 | 00001.csv
2.998244 | -0.9961408 | 10.38845 | 1 | 2.454 | 5766.578 | 00001.csv
2.989759 | -0.9949743 | 10.40859 | 1 | 2.446 | 5779.781 | 00001.csv
2.9806 | -0.995118 | 10.49321 | 1 | 2.436 | 5793 | 00001.csv
2.971228 | -0.9958225 | 10.55962 | 1 | 2.427 | 5806.203 | 00001.csv
2.961558 | -0.9969529 | 10.59585 | 1 | 2.418 | 5819.438 | 00001.csv
2.951554 | -0.997071 | 10.62328 | 1 | 2.408 | 5832.688 | 00001.csv
2.941345 | -0.9963987 | 10.68019 | 1 | 2.398 | 5845.953 | 00001.csv
2.930887 | -0.9961473 | 10.76786 | 1 | 2.387 | 5859.25 | 00001.csv
2.919961 | -0.9940527 | 10.80944 | 1 | 2.376 | 5872.453 | 00001.csv
2.908525 | -0.9961051 | 10.87044 | 1 | 2.365 | 5885.719 | 00001.csv
2.896631 | -0.9945921 | 10.90086 | 1 | 2.354 | 5898.938 | 00001.csv
2.884319 | -0.996149 | 10.95233 | 1 | 2.341 | 5912.172 | 00001.csv
2.871468 | -0.9956385 | 11.04163 | 1 | 2.329 | 5925.406 | 00001.csv
2.858615 | -0.9957779 | 11.07298 | 1 | 2.315 | 5938.672 | 00001.csv
2.844613 | -0.995836 | 11.16469 | 1 | 2.302 | 5951.938 | 00001.csv
2.830417 | -0.9967356 | 11.22268 | 1 | 2.288 | 5965.172 | 00001.csv
2.815466 | -0.9944596 | 11.27857 | 1 | 2.273 | 5978.375 | 00001.csv
2.80005 | -0.9954486 | 11.29487 | 1 | 2.257 | 5991.672 | 00001.csv
2.783704 | -0.9966806 | 11.34779 | 1 | 2.241 | 6004.953 | 00001.csv
2.766506 | -0.9936169 | 11.40697 | 1 | 2.224 | 6018.36 | 00001.csv
2.748658 | -0.9968675 | 11.49089 | 1 | 2.206 | 6031.735 | 00001.csv
2.729932 | -0.9941494 | 11.56609 | 1 | 2.187 | 6045.141 | 00001.csv
2.710132 | -0.9959346 | 11.63265 | 1 | 2.167 | 6058.5 | 00001.csv
2.6893 | -0.9930496 | 11.71315 | 1 | 2.147 | 6071.906 | 00001.csv
2.667439 | -0.9945852 | 11.74437 | 1 | 2.125 | 6085.297 | 00001.csv
2.644067 | -0.9965354 | 11.77268 | 1 | 2.101 | 6098.656 | 00001.csv
2.619395 | -0.9959049 | 11.90091 | 1 | 2.078 | 6112.047 | 00001.csv
2.59352 | -0.9939014 | 11.97715 | 1 | 2.052 | 6125.438 | 00001.csv
2.565613 | -0.995725 | 12.03822 | 1 | 2.025 | 6138.875 | 00001.csv
2.536253 | -0.9938445 | 12.12863 | 1 | 1.996 | 6152.281 | 00001.csv
2.504669 | -0.9944578 | 12.23463 | 1 | 1.965 | 6165.672 | 00001.csv
2.470612 | -0.9948775 | 12.34802 | 1 | 1.931 | 6179.11 | 00001.csv
2.942942 | -0.0006893298 | 12.37682 | 0.0002 | 0 | 6192.656 | 00001.csv
3.050194 | -0.002597584 | 12.37408 | 0.0002 | 0 | 6206.219 | 00001.csv
3.100975 | -0.001946545 | 12.25116 | 0.0004 | 0 | 6219.719 | 00001.csv
3.136893 | -0.000317889 | 12.13903 | 0.0004 | 0 | 6233.266 | 00001.csv
3.165273 | -0.001656938 | 12.07836 | 0.0004 | 0 | 6246.781 | 00001.csv
3.188728 | -0.002667151 | 11.95212 | 0.0004 | 0 | 6260.313 | 00001.csv
3.20895 | -0.004330837 | 11.82276 | 0.0002 | 0 | 6273.781 | 00001.csv
3.22639 | -0.001614024 | 11.71682 | 0.0002 | 0 | 6287.313 | 00001.csv
3.24158 | -0.002750398 | 11.45852 | 0.0002 | 0 | 6300.797 | 00001.csv
3.254667 | -0.000754177 | 11.137 | 0.0002 | 0 | 6314.297 | 00001.csv
3.266316 | -0.001100686 | 10.74911 | 0.0004 | 0 | 6327.813 | 00001.csv
3.27696 | -0.002825853 | 10.50882 | 0.0002 | 0 | 6341.297 | 00001.csv
3.286418 | -0.001336773 | 10.15055 | 0.0002 | 0 | 6354.906 | 00001.csv
3.295168 | -0.001465304 | 9.896395 | 0.0002 | 0 | 6368.422 | 00001.csv
3.303251 | -0.001759689 | 9.662331 | 0.0004 | 0 | 6382.063 | 00001.csv
3.310303 | -0.0007564202 | 9.390489 | 0.0002 | 0 | 6395.547 | 00001.csv
3.317351 | -0.003318183 | 9.137008 | 0.0002 | 0 | 6409.063 | 00001.csv
3.323387 | -0.002291332 | 8.972806 | 0.0002 | 0 | 6422.625 | 00001.csv
3.329356 | -0.001325984 | 8.756381 | 0.0002 | 0 | 6436.141 | 00001.csv
4.186636 | -0.001665758 | 5.454957 | 0.0002 | 0 | 0 | 00005.csv
4.186626 | -0.00243235 | 5.485011 | 0.0002 | 4.203 | 9.297 | 00005.csv
4.00118 | -0.9953004 | 5.510369 | 1 | 3.431 | 23.265 | 00005.csv
3.982544 | -0.9949225 | 5.581233 | 1 | 3.411 | 36.437 | 00005.csv
3.968436 | -0.9958175 | 5.640744 | 1 | 3.398 | 49.609 | 00005.csv
3.956522 | -0.9954938 | 5.698976 | 1 | 3.387 | 62.781 | 00005.csv
3.94641 | -0.9939043 | 5.764558 | 1 | 3.377 | 76.094 | 00005.csv
3.936951 | -0.9949159 | 5.821372 | 1 | 3.368 | 89.265 | 00005.csv
3.928854 | -0.9951223 | 5.877983 | 1 | 3.353 | 102.469 | 00005.csv
3.921288 | -0.9962335 | 5.944606 | 1 | 3.344 | 115.625 | 00005.csv
3.914244 | -0.994164 | 6.010229 | 1 | 3.341 | 128.812 | 00005.csv
3.908004 | -0.9949577 | 6.084667 | 1 | 3.337 | 141.984 | 00005.csv
3.901956 | -0.9949044 | 6.158785 | 1 | 3.332 | 155.109 | 00005.csv
3.896644 | -0.9954737 | 6.216847 | 1 | 3.328 | 168.312 | 00005.csv
3.891381 | -0.9941831 | 6.281526 | 1 | 3.324 | 181.515 | 00005.csv
3.886636 | -0.9950962 | 6.331525 | 1 | 3.319 | 194.719 | 00005.csv
3.882306 | -0.9953841 | 6.396055 | 1 | 3.314 | 207.906 | 00005.csv
3.878068 | -0.9965923 | 6.463851 | 1 | 3.311 | 221.047 | 00005.csv
3.873973 | -0.9950503 | 6.519124 | 1 | 3.307 | 234.234 | 00005.csv
3.870183 | -0.9962522 | 6.582469 | 1 | 3.302 | 247.437 | 00005.csv
3.866609 | -0.9954603 | 6.641051 | 1 | 3.298 | 260.609 | 00005.csv
3.863176 | -0.9965388 | 6.693149 | 0.9998 | 3.294 | 273.75 | 00005.csv
3.859911 | -0.9953825 | 6.749186 | 1 | 3.292 | 286.937 | 00005.csv
3.85669 | -0.9957393 | 6.815928 | 1 | 3.289 | 300.172 | 00005.csv
3.853824 | -0.9963718 | 6.86428 | 1 | 3.286 | 313.328 | 00005.csv
3.85076 | -0.9963727 | 6.923475 | 1 | 3.283 | 326.5 | 00005.csv
3.847928 | -0.9947693 | 6.991574 | 1 | 3.28 | 339.687 | 00005.csv
3.845295 | -0.993419 | 7.056257 | 1 | 3.278 | 352.89 | 00005.csv
3.842557 | -0.9961361 | 7.093378 | 1 | 3.276 | 366.047 | 00005.csv
3.840097 | -0.9936795 | 7.157667 | 1 | 3.273 | 379.203 | 00005.csv
3.837489 | -0.9938132 | 7.216085 | 1 | 3.27 | 392.406 | 00005.csv
3.834915 | -0.9972381 | 7.266767 | 1 | 3.267 | 405.594 | 00005.csv
3.832459 | -0.9945873 | 7.331434 | 1 | 3.265 | 418.75 | 00005.csv
3.83006 | -0.9951883 | 7.384745 | 1 | 3.262 | 431.922 | 00005.csv
3.827589 | -0.9936024 | 7.433278 | 1 | 3.259 | 445.125 | 00005.csv
3.825189 | -0.9949546 | 7.4904 | 1 | 3.257 | 458.312 | 00005.csv
3.822699 | -0.9954544 | 7.53265 | 1 | 3.254 | 471.437 | 00005.csv
3.820267 | -0.9943435 | 7.573001 | 1 | 3.252 | 484.64 | 00005.csv
3.817935 | -0.9963424 | 7.623793 | 1 | 3.249 | 497.828 | 00005.csv
3.815373 | -0.9950809 | 7.668783 | 1 | 3.246 | 511.031 | 00005.csv
3.813047 | -0.9973926 | 7.715977 | 1 | 3.244 | 524.187 | 00005.csv
3.81042 | -0.9948703 | 7.776199 | 1 | 3.242 | 537.375 | 00005.csv
3.808034 | -0.9957263 | 7.825607 | 1 | 3.24 | 550.531 | 00005.csv
3.805515 | -0.9971647 | 7.777853 | 1 | 3.237 | 563.672 | 00005.csv
3.802706 | -0.9980861 | 7.606658 | 1 | 3.234 | 576.812 | 00005.csv
3.799792 | -0.9962193 | 7.387108 | 1 | 3.231 | 590 | 00005.csv
3.796687 | -0.9961239 | 7.296454 | 1 | 3.228 | 603.281 | 00005.csv
3.79346 | -0.9966862 | 7.204785 | 1 | 3.225 | 616.469 | 00005.csv
3.790112 | -0.9973115 | 7.060972 | 1 | 3.222 | 629.64 | 00005.csv
3.786725 | -0.9943189 | 6.960558 | 1 | 3.218 | 642.734 | 00005.csv
3.78313 | -0.9950487 | 6.860673 | 1 | 3.214 | 655.812 | 00005.csv
3.779501 | -0.9948322 | 6.807592 | 1 | 3.21 | 669.062 | 00005.csv
3.775788 | -0.9959895 | 6.726908 | 1 | 3.207 | 682.265 | 00005.csv
3.7721 | -0.9955102 | 6.628452 | 1 | 3.203 | 695.406 | 00005.csv
3.768213 | -0.9942995 | 6.553022 | 1 | 3.199 | 708.562 | 00005.csv
3.764475 | -0.9963425 | 6.469673 | 1 | 3.195 | 721.75 | 00005.csv
3.760663 | -0.994908 | 6.42208 | 1 | 3.192 | 734.89 | 00005.csv
3.756835 | -0.9967705 | 6.536174 | 1 | 3.188 | 747.984 | 00005.csv
3.753351 | -0.9962307 | 6.692051 | 1 | 3.184 | 761.109 | 00005.csv
3.749829 | -0.9943175 | 6.733814 | 1 | 3.18 | 774.281 | 00005.csv
3.74663 | -0.9970888 | 6.798719 | 1 | 3.177 | 787.484 | 00005.csv
3.743438 | -0.9939629 | 6.862312 | 1 | 3.174 | 800.609 | 00005.csv
3.740468 | -0.995415 | 6.89196 | 1 | 3.171 | 813.797 | 00005.csv
3.737531 | -0.9964976 | 6.917794 | 1 | 3.168 | 826.969 | 00005.csv
3.734642 | -0.9975346 | 6.990886 | 1 | 3.164 | 840.062 | 00005.csv
3.731848 | -0.9929748 | 7.005859 | 1 | 3.162 | 853.203 | 00005.csv
3.729219 | -0.9949578 | 7.015976 | 1 | 3.16 | 866.359 | 00005.csv
3.726669 | -0.9938464 | 7.046152 | 1 | 3.157 | 879.515 | 00005.csv
3.724035 | -0.9944964 | 7.067563 | 1 | 3.154 | 892.625 | 00005.csv
3.721643 | -0.9950118 | 7.110417 | 1 | 3.152 | 905.781 | 00005.csv
3.719111 | -0.9957867 | 7.097474 | 1 | 3.148 | 918.89 | 00005.csv
3.716777 | -0.9962758 | 7.139892 | 1 | 3.146 | 931.984 | 00005.csv
3.714452 | -0.9944041 | 7.146981 | 1 | 3.144 | 945.14 | 00005.csv
3.712238 | -0.9960948 | 7.177257 | 1 | 3.142 | 958.265 | 00005.csv
3.70996 | -0.9947106 | 7.206814 | 1 | 3.14 | 971.422 | 00005.csv
3.707815 | -0.9948747 | 7.209475 | 1 | 3.138 | 984.547 | 00005.csv
3.705648 | -0.9951772 | 7.21458 | 1 | 3.135 | 997.64 | 00005.csv
3.703543 | -0.9938423 | 7.224776 | 1 | 3.133 | 1010.797 | 00005.csv
3.701508 | -0.995113 | 7.259584 | 1 | 3.131 | 1023.937 | 00005.csv
3.699495 | -0.9941315 | 7.279189 | 1 | 3.129 | 1037.015 | 00005.csv
3.697508 | -0.9958251 | 7.289758 | 1 | 3.127 | 1050.14 | 00005.csv
3.695521 | -0.9940404 | 7.309566 | 1 | 3.126 | 1063.281 | 00005.csv
3.693681 | -0.9968211 | 7.332211 | 1 | 3.124 | 1076.453 | 00005.csv
3.691784 | -0.9953162 | 7.359279 | 1 | 3.122 | 1089.656 | 00005.csv
3.689957 | -0.9940924 | 7.359098 | 1 | 3.12 | 1102.781 | 00005.csv
3.688077 | -0.9926704 | 7.358664 | 1 | 3.118 | 1115.969 | 00005.csv
3.686213 | -0.9948619 | 7.386247 | 1 | 3.116 | 1129.078 | 00005.csv
3.684384 | -0.9944554 | 7.417281 | 1 | 3.114 | 1142.203 | 00005.csv
3.682635 | -0.9941381 | 7.421698 | 1 | 3.112 | 1155.422 | 00005.csv
3.680764 | -0.9947523 | 7.44238 | 1 | 3.112 | 1168.547 | 00005.csv
3.678941 | -0.9972408 | 7.462276 | 1 | 3.11 | 1181.703 | 00005.csv
3.67734 | -0.996075 | 7.472 | 1 | 3.108 | 1194.828 | 00005.csv
3.675598 | -0.9957816 | 7.495736 | 1 | 3.106 | 1207.969 | 00005.csv
3.673946 | -0.9952012 | 7.520218 | 1 | 3.104 | 1221.094 | 00005.csv
3.672244 | -0.9970282 | 7.523431 | 1 | 3.103 | 1234.234 | 00005.csv
3.670507 | -0.9945494 | 7.544012 | 1 | 3.101 | 1247.344 | 00005.csv
3.66885 | -0.9937378 | 7.544341 | 1 | 3.1 | 1260.515 | 00005.csv
3.667342 | -0.9955577 | 7.562348 | 1 | 3.098 | 1273.719 | 00005.csv
3.665639 | -0.9954306 | 7.5743 | 1 | 3.096 | 1286.875 | 00005.csv
3.663797 | -0.9950566 | 7.594516 | 1 | 3.094 | 1300 | 00005.csv
3.662218 | -0.9966104 | 7.603696 | 1 | 3.093 | 1313.156 | 00005.csv
3.660531 | -0.9953436 | 7.603743 | 1 | 3.091 | 1326.265 | 00005.csv
3.658999 | -0.9965795 | 7.62464 | 1 | 3.09 | 1339.375 | 00005.csv
3.657215 | -0.9953512 | 7.645489 | 1 | 3.088 | 1352.531 | 00005.csv
3.655701 | -0.9957061 | 7.653727 | 1 | 3.086 | 1365.609 | 00005.csv
3.653999 | -0.993971 | 7.680591 | 1 | 3.084 | 1378.828 | 00005.csv
3.652411 | -0.9977625 | 7.693422 | 1 | 3.083 | 1392.015 | 00005.csv
3.650832 | -0.9956728 | 7.696006 | 1 | 3.082 | 1405.187 | 00005.csv
3.649327 | -0.9943733 | 7.712527 | 1 | 3.08 | 1418.297 | 00005.csv
3.647678 | -0.9954005 | 7.72467 | 1 | 3.078 | 1431.453 | 00005.csv
3.646198 | -0.9966033 | 7.742108 | 1 | 3.076 | 1444.609 | 00005.csv
3.644557 | -0.9956442 | 7.745659 | 1 | 3.075 | 1457.797 | 00005.csv
3.643118 | -0.9974169 | 7.76753 | 1 | 3.073 | 1471 | 00005.csv
3.641449 | -0.9952948 | 7.77252 | 1 | 3.072 | 1484.094 | 00005.csv
3.64002 | -0.9951365 | 7.793756 | 1 | 3.07 | 1497.234 | 00005.csv
3.638618 | -0.9945376 | 7.7949 | 1 | 3.069 | 1510.469 | 00005.csv
3.637083 | -0.9945883 | 7.808356 | 1 | 3.068 | 1523.609 | 00005.csv
3.635728 | -0.9949176 | 7.831085 | 1 | 3.066 | 1536.781 | 00005.csv
3.634056 | -0.9962572 | 7.855833 | 1 | 3.064 | 1549.89 | 00005.csv
3.632405 | -0.9947506 | 7.887637 | 1 | 3.062 | 1563.031 | 00005.csv
3.631013 | -0.9954991 | 7.901887 | 1 | 3.06 | 1576.172 | 00005.csv
3.629629 | -0.9962143 | 7.91944 | 1 | 3.06 | 1589.281 | 00005.csv
3.628189 | -0.9956987 | 7.936105 | 1 | 3.058 | 1602.437 | 00005.csv
3.626786 | -0.9955634 | 7.961862 | 1 | 3.057 | 1615.594 | 00005.csv
3.625327 | -0.995856 | 7.992873 | 1 | 3.055 | 1628.734 | 00005.csv
3.623796 | -0.9937797 | 8.013714 | 1 | 3.054 | 1641.875 | 00005.csv
3.622594 | -0.996872 | 8.02871 | 1 | 3.052 | 1655.094 | 00005.csv
3.621037 | -0.9967492 | 8.036094 | 1 | 3.051 | 1668.265 | 00005.csv
3.61976 | -0.9961775 | 8.048469 | 1 | 3.05 | 1681.406 | 00005.csv
3.618253 | -0.9963488 | 8.077579 | 1 | 3.048 | 1694.562 | 00005.csv
3.617048 | -0.9947984 | 8.106915 | 1 | 3.047 | 1707.781 | 00005.csv
3.615486 | -0.9947067 | 8.123258 | 1 | 3.046 | 1720.969 | 00005.csv
3.614252 | -0.9956104 | 8.139399 | 1 | 3.044 | 1734.047 | 00005.csv
3.612726 | -0.994227 | 8.16384 | 1 | 3.042 | 1747.203 | 00005.csv
3.611395 | -0.9957199 | 8.214341 | 1 | 3.042 | 1760.344 | 00005.csv
3.610176 | -0.993945 | 8.182848 | 1 | 3.04 | 1773.484 | 00005.csv
3.608823 | -0.9954472 | 8.007203 | 1 | 3.038 | 1786.547 | 00005.csv
3.607177 | -0.9974288 | 7.764124 | 1 | 3.037 | 1799.687 | 00005.csv
3.605411 | -0.9951565 | 7.615996 | 1 | 3.035 | 1812.875 | 00005.csv
3.603536 | -0.9942891 | 7.496944 | 1 | 3.033 | 1826.094 | 00005.csv
3.601694 | -0.995001 | 7.358825 | 1 | 3.032 | 1839.25 | 00005.csv
3.599671 | -0.9950288 | 7.239666 | 1 | 3.029 | 1852.359 | 00005.csv
3.59762 | -0.9947015 | 7.102213 | 1 | 3.028 | 1865.547 | 00005.csv
3.595359 | -0.9953556 | 7.01015 | 1 | 3.025 | 1878.687 | 00005.csv
3.59316 | -0.996695 | 6.899414 | 1 | 3.023 | 1891.812 | 00005.csv
3.590862 | -0.9956121 | 6.816404 | 1 | 3.021 | 1904.937 | 00005.csv
3.588514 | -0.9945312 | 6.685252 | 1 | 3.018 | 1918.094 | 00005.csv
3.586297 | -0.9957687 | 6.574472 | 1 | 3.016 | 1931.187 | 00005.csv
3.583696 | -0.9964643 | 6.514898 | 1 | 3.014 | 1944.375 | 00005.csv
3.581409 | -0.9945351 | 6.48616 | 1 | 3.011 | 1957.547 | 00005.csv
3.579264 | -0.9943187 | 6.647728 | 1 | 3.009 | 1970.703 | 00005.csv
3.577064 | -0.993888 | 6.764948 | 1 | 3.007 | 1983.906 | 00005.csv
3.575183 | -0.9958143 | 6.847911 | 1 | 3.005 | 1997.094 | 00005.csv
3.573508 | -0.9952163 | 6.908088 | 1 | 3.003 | 2010.219 | 00005.csv
3.571692 | -0.9944461 | 6.954033 | 1 | 3.001 | 2023.359 | 00005.csv
3.569931 | -0.9968769 | 6.985944 | 1 | 3 | 2036.562 | 00005.csv
3.568489 | -0.9952676 | 7.01706 | 1 | 2.998 | 2049.672 | 00005.csv
3.566834 | -0.9941183 | 7.05208 | 1 | 2.997 | 2062.844 | 00005.csv
3.565267 | -0.9947642 | 7.067164 | 1 | 2.995 | 2076.047 | 00005.csv
3.563912 | -0.9951587 | 7.099859 | 1 | 2.994 | 2089.187 | 00005.csv
3.562318 | -0.9943522 | 7.122442 | 1 | 2.993 | 2102.359 | 00005.csv
3.560882 | -0.9954531 | 7.133155 | 1 | 2.991 | 2115.469 | 00005.csv
3.559535 | -0.9956181 | 7.146673 | 1 | 2.989 | 2128.594 | 00005.csv
3.558164 | -0.9954594 | 7.193118 | 1 | 2.988 | 2141.719 | 00005.csv
3.556954 | -0.9960827 | 7.184297 | 1 | 2.987 | 2154.875 | 00005.csv
3.555744 | -0.9956587 | 7.238114 | 1 | 2.985 | 2167.984 | 00005.csv
3.554383 | -0.9939673 | 7.255101 | 1 | 2.984 | 2181.109 | 00005.csv
3.553199 | -0.9962198 | 7.262558 | 1 | 2.983 | 2194.25 | 00005.csv
3.551889 | -0.9945073 | 7.304781 | 1 | 2.982 | 2207.375 | 00005.csv
3.550828 | -0.9945936 | 7.331687 | 1 | 2.981 | 2220.437 | 00005.csv
3.549524 | -0.99413 | 7.347146 | 1 | 2.979 | 2233.562 | 00005.csv
3.548359 | -0.9965858 | 7.382872 | 1 | 2.979 | 2246.719 | 00005.csv
3.547208 | -0.9957879 | 7.408553 | 1 | 2.977 | 2259.828 | 00005.csv
3.546062 | -0.9963345 | 7.412536 | 1 | 2.976 | 2273 | 00005.csv
3.545093 | -0.9955959 | 7.444131 | 1 | 2.975 | 2286.109 | 00005.csv
3.544074 | -0.9956614 | 7.451489 | 1 | 2.974 | 2299.234 | 00005.csv
3.542824 | -0.9938451 | 7.501828 | 1 | 2.973 | 2312.422 | 00005.csv
3.541564 | -0.9965337 | 7.515679 | 1 | 2.972 | 2325.578 | 00005.csv
3.540694 | -0.9960261 | 7.533057 | 1 | 2.971 | 2338.64 | 00005.csv
3.539448 | -0.9969028 | 7.576875 | 1 | 2.97 | 2351.797 | 00005.csv
3.538655 | -0.9951035 | 7.610722 | 1 | 2.969 | 2364.953 | 00005.csv
3.537288 | -0.9936693 | 7.638354 | 1 | 2.967 | 2378.078 | 00005.csv
3.536457 | -0.9933598 | 7.654899 | 1 | 2.967 | 2391.281 | 00005.csv
3.535492 | -0.9948398 | 7.678504 | 1 | 2.965 | 2404.406 | 00005.csv
3.534369 | -0.9960063 | 7.70886 | 1 | 2.965 | 2417.547 | 00005.csv
3.533444 | -0.9952298 | 7.720818 | 1 | 2.963 | 2430.734 | 00005.csv
3.532352 | -0.994907 | 7.748 | 1 | 2.963 | 2443.89 | 00005.csv
3.531417 | -0.9954893 | 7.77926 | 0.9998 | 2.961 | 2457.094 | 00005.csv
3.530407 | -0.9955933 | 7.810255 | 1 | 2.961 | 2470.265 | 00005.csv
3.529408 | -0.9955326 | 7.841416 | 1 | 2.959 | 2483.484 | 00005.csv
3.528412 | -0.9942606 | 7.87068 | 1 | 2.959 | 2496.609 | 00005.csv
3.527538 | -0.995212 | 7.883074 | 1 | 2.958 | 2509.797 | 00005.csv
3.526549 | -0.9942618 | 7.888815 | 1 | 2.957 | 2522.969 | 00005.csv
3.525686 | -0.9960751 | 7.919392 | 1 | 2.956 | 2536.156 | 00005.csv
3.524677 | -0.9942412 | 7.938524 | 1 | 2.955 | 2549.281 | 00005.csv
3.523748 | -0.9950945 | 7.987084 | 1 | 2.954 | 2562.515 | 00005.csv
3.52263 | -0.9956397 | 8.004605 | 1 | 2.953 | 2575.719 | 00005.csv
3.521829 | -0.9962204 | 8.009449 | 1 | 2.952 | 2588.906 | 00005.csv
3.520906 | -0.9949889 | 8.052373 | 1 | 2.951 | 2602.109 | 00005.csv
3.519875 | -0.9954407 | 8.073445 | 1 | 2.951 | 2615.219 | 00005.csv
3.518979 | -0.9955195 | 8.078486 | 1 | 2.949 | 2628.437 | 00005.csv
3.517939 | -0.9962548 | 8.115676 | 1 | 2.949 | 2641.609 | 00005.csv
3.517123 | -0.996613 | 8.133029 | 1 | 2.947 | 2654.844 | 00005.csv
3.516165 | -0.9962846 | 8.159522 | 1 | 2.947 | 2667.984 | 00005.csv
3.515178 | -0.9940905 | 8.184479 | 1 | 2.945 | 2681.109 | 00005.csv
3.514464 | -0.9941484 | 8.191352 | 1 | 2.945 | 2694.234 | 00005.csv
3.513493 | -0.9954439 | 8.201973 | 1 | 2.943 | 2707.375 | 00005.csv
3.512569 | -0.995654 | 8.230076 | 1 | 2.943 | 2720.515 | 00005.csv
3.51146 | -0.9956118 | 8.25413 | 1 | 2.941 | 2733.625 | 00005.csv
3.510684 | -0.9963928 | 8.282345 | 1 | 2.941 | 2746.765 | 00005.csv
3.509587 | -0.9966785 | 8.295853 | 1 | 2.939 | 2759.89 | 00005.csv
3.508772 | -0.9949546 | 8.318561 | 1 | 2.938 | 2773.031 | 00005.csv
3.508067 | -0.9951243 | 8.34268 | 1 | 2.937 | 2786.265 | 00005.csv
3.507097 | -0.9935315 | 8.362669 | 1 | 2.936 | 2799.422 | 00005.csv
3.5062 | -0.9945209 | 8.395034 | 1 | 2.935 | 2812.562 | 00005.csv
3.505356 | -0.9959901 | 8.419238 | 1 | 2.934 | 2825.672 | 00005.csv
3.504394 | -0.9955335 | 8.433265 | 1 | 2.934 | 2838.781 | 00005.csv
3.503405 | -0.9952251 | 8.470875 | 1 | 2.933 | 2851.937 | 00005.csv
3.502748 | -0.9945042 | 8.484523 | 1 | 2.932 | 2865.062 | 00005.csv
3.501724 | -0.9944518 | 8.504656 | 1 | 2.931 | 2878.203 | 00005.csv
3.500935 | -0.9947825 | 8.529094 | 1 | 2.929 | 2891.312 | 00005.csv
3.49993 | -0.9946218 | 8.562815 | 1 | 2.929 | 2904.531 | 00005.csv
3.498941 | -0.9940559 | 8.573788 | 1 | 2.928 | 2917.719 | 00005.csv
3.498186 | -0.9947803 | 8.596555 | 1 | 2.927 | 2930.844 | 00005.csv
3.497337 | -0.9947219 | 8.632905 | 1 | 2.927 | 2944.031 | 00005.csv
3.496586 | -0.99525 | 8.653449 | 1 | 2.926 | 2957.172 | 00005.csv
3.495558 | -0.9961453 | 8.680416 | 1 | 2.925 | 2970.297 | 00005.csv
3.494573 | -0.9952642 | 8.634415 | 1 | 2.924 | 2983.406 | 00005.csv
3.493679 | -0.9953557 | 8.436944 | 1 | 2.923 | 2996.531 | 00005.csv
3.49237 | -0.9944321 | 8.182335 | 1 | 2.921 | 3009.64 | 00005.csv
3.490994 | -0.9946504 | 8.069662 | 1 | 2.921 | 3022.812 | 00005.csv
3.489352 | -0.995107 | 7.908204 | 1 | 2.919 | 3036.031 | 00005.csv
3.487664 | -0.9953069 | 7.79351 | 1 | 2.917 | 3049.187 | 00005.csv
3.486009 | -0.9958398 | 7.689339 | 1 | 2.915 | 3062.297 | 00005.csv
3.484172 | -0.9967424 | 7.596749 | 1 | 2.913 | 3075.437 | 00005.csv
3.482264 | -0.9960158 | 7.479192 | 1 | 2.911 | 3088.578 | 00005.csv
3.480275 | -0.9954889 | 7.41699 | 1 | 2.91 | 3101.812 | 00005.csv
3.478145 | -0.9954325 | 7.312519 | 1 | 2.907 | 3115 | 00005.csv
3.475844 | -0.995724 | 7.161705 | 1 | 2.905 | 3128.125 | 00005.csv
3.47361 | -0.9944633 | 7.11272 | 1 | 2.903 | 3141.25 | 00005.csv
3.471514 | -0.9950818 | 7.159314 | 1 | 2.901 | 3154.375 | 00005.csv
3.469312 | -0.9948414 | 7.289814 | 1 | 2.899 | 3167.531 | 00005.csv
3.467618 | -0.995541 | 7.413797 | 1 | 2.897 | 3180.656 | 00005.csv
3.465661 | -0.9967681 | 7.447906 | 1 | 2.895 | 3193.797 | 00005.csv
3.464012 | -0.9943188 | 7.492712 | 1 | 2.893 | 3206.906 | 00005.csv
3.46257 | -0.994822 | 7.567875 | 1 | 2.891 | 3220.078 | 00005.csv
3.461134 | -0.9953357 | 7.609227 | 1 | 2.89 | 3233.281 | 00005.csv
3.459497 | -0.9970362 | 7.635185 | 1 | 2.889 | 3246.406 | 00005.csv
3.458095 | -0.9942682 | 7.638685 | 1 | 2.887 | 3259.531 | 00005.csv
3.456821 | -0.995351 | 7.672834 | 1 | 2.885 | 3272.609 | 00005.csv
3.455582 | -0.9967627 | 7.695604 | 1 | 2.885 | 3285.812 | 00005.csv
3.454327 | -0.9948731 | 7.730757 | 1 | 2.883 | 3299.031 | 00005.csv
3.453092 | -0.9959474 | 7.74417 | 1 | 2.882 | 3312.203 | 00005.csv
3.451798 | -0.9973174 | 7.773223 | 1 | 2.881 | 3325.359 | 00005.csv
3.450689 | -0.9953345 | 7.781647 | 1 | 2.879 | 3338.5 | 00005.csv
3.449306 | -0.9954192 | 7.815177 | 1 | 2.878 | 3351.594 | 00005.csv
3.448017 | -0.9961278 | 7.862694 | 1 | 2.877 | 3364.734 | 00005.csv
3.446968 | -0.995792 | 7.887258 | 1 | 2.876 | 3377.89 | 00005.csv
3.445765 | -0.9949774 | 7.929997 | 1 | 2.875 | 3391.031 | 00005.csv
3.444717 | -0.995516 | 7.930069 | 1 | 2.874 | 3404.172 | 00005.csv
3.443565 | -0.996065 | 7.938543 | 1 | 2.872 | 3417.359 | 00005.csv
3.44246 | -0.9948576 | 7.98535 | 1 | 2.871 | 3430.484 | 00005.csv
3.441278 | -0.9944828 | 8.016969 | 1 | 2.87 | 3443.64 | 00005.csv
3.440092 | -0.995205 | 8.052024 | 1 | 2.869 | 3456.812 | 00005.csv
3.439012 | -0.9958073 | 8.065623 | 1 | 2.868 | 3469.969 | 00005.csv
3.437908 | -0.9959275 | 8.098345 | 1 | 2.867 | 3483.094 | 00005.csv
3.43681 | -0.9954062 | 8.116285 | 1 | 2.866 | 3496.234 | 00005.csv
3.435663 | -0.9946893 | 8.132231 | 1 | 2.865 | 3509.39 | 00005.csv
3.434485 | -0.9951981 | 8.191985 | 1 | 2.863 | 3522.531 | 00005.csv
3.433455 | -0.9946255 | 8.23757 | 1 | 2.863 | 3535.687 | 00005.csv
3.432344 | -0.9958989 | 8.259533 | 1 | 2.861 | 3548.875 | 00005.csv
3.431276 | -0.9965572 | 8.273573 | 1 | 2.86 | 3562.078 | 00005.csv
3.430123 | -0.9958731 | 8.298844 | 1 | 2.859 | 3575.219 | 00005.csv
3.429061 | -0.9949563 | 8.341259 | 1 | 2.858 | 3588.359 | 00005.csv
3.428094 | -0.9952963 | 8.385329 | 1 | 2.857 | 3601.484 | 00005.csv
3.427051 | -0.9959079 | 8.414798 | 1 | 2.856 | 3614.64 | 00005.csv
3.425884 | -0.9948979 | 8.43058 | 1 | 2.855 | 3627.844 | 00005.csv
3.424825 | -0.9949098 | 8.436705 | 1 | 2.854 | 3641 | 00005.csv
3.423748 | -0.9943405 | 8.484837 | 1 | 2.853 | 3654.14 | 00005.csv
3.422701 | -0.994795 | 8.505637 | 1 | 2.851 | 3667.344 | 00005.csv
3.421559 | -0.9960524 | 8.501174 | 1 | 2.851 | 3680.515 | 00005.csv
3.420545 | -0.9940592 | 8.51344 | 1 | 2.849 | 3693.64 | 00005.csv
3.419166 | -0.9933234 | 8.556947 | 1 | 2.848 | 3706.734 | 00005.csv
3.418088 | -0.9968667 | 8.625323 | 1 | 2.847 | 3719.844 | 00005.csv
3.416884 | -0.9959636 | 8.650385 | 1 | 2.846 | 3732.969 | 00005.csv
3.4158 | -0.9961587 | 8.648742 | 1 | 2.845 | 3746.094 | 00005.csv
3.41455 | -0.9950031 | 8.672601 | 1 | 2.844 | 3759.219 | 00005.csv
3.413363 | -0.9941456 | 8.69005 | 1 | 2.843 | 3772.375 | 00005.csv
3.412258 | -0.9963653 | 8.718779 | 1 | 2.841 | 3785.64 | 00005.csv
3.410895 | -0.9950395 | 8.774358 | 1 | 2.84 | 3798.797 | 00005.csv
3.409682 | -0.9948797 | 8.803122 | 1 | 2.839 | 3811.906 | 00005.csv
3.408318 | -0.9947955 | 8.820354 | 1 | 2.837 | 3825.125 | 00005.csv
3.407209 | -0.9964013 | 8.835778 | 1 | 2.836 | 3838.234 | 00005.csv
3.405966 | -0.9949483 | 8.882689 | 1 | 2.835 | 3851.453 | 00005.csv
3.404783 | -0.9956528 | 8.888225 | 1 | 2.833 | 3864.719 | 00005.csv
3.403494 | -0.9961293 | 8.921889 | 1 | 2.833 | 3878 | 00005.csv
3.402216 | -0.9956168 | 8.935418 | 1 | 2.831 | 3891.297 | 00005.csv
3.400903 | -0.9966744 | 8.96862 | 1 | 2.83 | 3904.578 | 00005.csv
3.399687 | -0.9958592 | 9.023962 | 1 | 2.829 | 3917.859 | 00005.csv
3.398429 | -0.9952223 | 9.035987 | 1 | 2.827 | 3931.187 | 00005.csv
3.397129 | -0.9942533 | 9.076466 | 1 | 2.826 | 3944.531 | 00005.csv
3.395716 | -0.9950606 | 9.089504 | 1 | 2.825 | 3957.812 | 00005.csv
3.394431 | -0.9961303 | 9.12622 | 1 | 2.823 | 3971.125 | 00005.csv
3.392878 | -0.9962493 | 9.140646 | 1 | 2.821 | 3984.437 | 00005.csv
3.391464 | -0.9957159 | 9.172639 | 1 | 2.821 | 3997.781 | 00005.csv
3.390062 | -0.995488 | 9.196872 | 1 | 2.819 | 4011.094 | 00005.csv
3.388901 | -0.9960417 | 9.227258 | 1 | 2.817 | 4024.39 | 00005.csv
3.387339 | -0.9943478 | 9.235743 | 1 | 2.816 | 4037.812 | 00005.csv
3.385739 | -0.9943763 | 9.290408 | 1 | 2.815 | 4051.109 | 00005.csv
3.38434 | -0.997396 | 9.303407 | 1 | 2.813 | 4064.406 | 00005.csv
3.382829 | -0.996501 | 9.356385 | 1 | 2.811 | 4077.703 | 00005.csv
3.381371 | -0.9949476 | 9.373241 | 1 | 2.81 | 4090.969 | 00005.csv
3.379809 | -0.9954803 | 9.391056 | 1 | 2.809 | 4104.359 | 00005.csv
3.378306 | -0.9970875 | 9.438678 | 1 | 2.807 | 4117.672 | 00005.csv
3.376754 | -0.994637 | 9.462755 | 1 | 2.805 | 4130.969 | 00005.csv
3.37507 | -0.994886 | 9.502889 | 1 | 2.804 | 4144.312 | 00005.csv
3.373536 | -0.9964952 | 9.544826 | 1 | 2.803 | 4157.625 | 00005.csv
3.372043 | -0.9954041 | 9.529426 | 1 | 2.801 | 4170.922 | 00005.csv
3.370165 | -0.9949973 | 9.35912 | 1 | 2.799 | 4184.297 | 00005.csv
3.367989 | -0.9962885 | 9.134735 | 1 | 2.797 | 4197.64 | 00005.csv
3.365681 | -0.9939375 | 8.977102 | 1 | 2.794 | 4210.984 | 00005.csv
3.363047 | -0.9957633 | 8.839725 | 1 | 2.792 | 4224.312 | 00005.csv
3.360269 | -0.9953056 | 8.741566 | 1 | 2.789 | 4237.703 | 00005.csv
3.357094 | -0.9938525 | 8.593341 | 1 | 2.786 | 4251.015 | 00005.csv
3.35407 | -0.9967915 | 8.490667 | 1 | 2.783 | 4264.265 | 00005.csv
3.350654 | -0.9956737 | 8.36683 | 1 | 2.779 | 4277.594 | 00005.csv
3.347414 | -0.9945522 | 8.298153 | 1 | 2.776 | 4290.89 | 00005.csv
3.34372 | -0.9962904 | 8.258125 | 1 | 2.773 | 4304.219 | 00005.csv
3.340083 | -0.9968277 | 8.162335 | 1 | 2.769 | 4317.609 | 00005.csv
3.336189 | -0.9952663 | 8.054909 | 1 | 2.766 | 4330.953 | 00005.csv
3.332311 | -0.9943941 | 8.084004 | 1 | 2.762 | 4344.25 | 00005.csv
3.32877 | -0.9964897 | 8.289702 | 1 | 2.758 | 4357.64 | 00005.csv
3.3253 | -0.9962847 | 8.321074 | 1 | 2.755 | 4371.031 | 00005.csv
3.322059 | -0.9940492 | 8.408073 | 1 | 2.751 | 4384.328 | 00005.csv
3.318813 | -0.995414 | 8.444636 | 1 | 2.747 | 4397.687 | 00005.csv
3.315435 | -0.9976424 | 8.490235 | 1 | 2.745 | 4411 | 00005.csv
3.312501 | -0.9957128 | 8.557653 | 1 | 2.741 | 4424.328 | 00005.csv
3.309331 | -0.9963549 | 8.591528 | 1 | 2.738 | 4437.703 | 00005.csv
3.306579 | -0.9965389 | 8.61573 | 1 | 2.735 | 4450.969 | 00005.csv
3.303543 | -0.9940381 | 8.635716 | 1 | 2.732 | 4464.219 | 00005.csv
3.300772 | -0.9977915 | 8.672171 | 1 | 2.729 | 4477.547 | 00005.csv
3.297588 | -0.9948722 | 8.738303 | 1 | 2.726 | 4490.797 | 00005.csv
3.294861 | -0.9956971 | 8.765574 | 1 | 2.723 | 4504.078 | 00005.csv
3.29177 | -0.9957069 | 8.781567 | 1 | 2.72 | 4517.437 | 00005.csv
3.288832 | -0.9951896 | 8.80947 | 1 | 2.717 | 4530.719 | 00005.csv
3.286024 | -0.9977922 | 8.848172 | 1 | 2.713 | 4544.062 | 00005.csv
3.283043 | -0.9963645 | 8.85019 | 1 | 2.71 | 4557.328 | 00005.csv
3.280197 | -0.9961586 | 8.900497 | 1 | 2.707 | 4570.594 | 00005.csv
3.27705 | -0.9961558 | 8.916421 | 1 | 2.704 | 4583.937 | 00005.csv
3.274039 | -0.9955082 | 8.96006 | 1 | 2.701 | 4597.219 | 00005.csv
3.270986 | -0.9968853 | 9.005627 | 1 | 2.698 | 4610.515 | 00005.csv
3.267928 | -0.9952938 | 9.029659 | 1 | 2.694 | 4623.797 | 00005.csv
3.264818 | -0.9954069 | 9.098084 | 1 | 2.691 | 4637.094 | 00005.csv
3.261664 | -0.9951599 | 9.112944 | 1 | 2.689 | 4650.453 | 00005.csv
3.258564 | -0.9966114 | 9.150175 | 1 | 2.685 | 4663.781 | 00005.csv
3.255331 | -0.9956154 | 9.202393 | 1 | 2.682 | 4677.109 | 00005.csv
3.252107 | -0.9964057 | 9.250216 | 1 | 2.679 | 4690.469 | 00005.csv
3.24885 | -0.9968636 | 9.269551 | 1 | 2.675 | 4703.734 | 00005.csv
3.24528 | -0.9956922 | 9.266241 | 1 | 2.672 | 4717.015 | 00005.csv
3.242095 | -0.9941441 | 9.333073 | 1 | 2.668 | 4730.297 | 00005.csv
3.238474 | -0.994435 | 9.354592 | 1 | 2.665 | 4743.562 | 00005.csv
3.235112 | -0.9957599 | 9.385637 | 1 | 2.662 | 4756.859 | 00005.csv
3.231379 | -0.9947931 | 9.438644 | 1 | 2.658 | 4770.109 | 00005.csv
3.227811 | -0.9952918 | 9.484541 | 1 | 2.654 | 4783.344 | 00005.csv
3.224016 | -0.9945413 | 9.503807 | 1 | 2.65 | 4796.64 | 00005.csv
3.220467 | -0.9968561 | 9.542682 | 1 | 2.647 | 4809.953 | 00005.csv
3.216324 | -0.9961696 | 9.605796 | 1 | 2.643 | 4823.203 | 00005.csv
3.212399 | -0.9958909 | 9.634085 | 1 | 2.639 | 4836.484 | 00005.csv
3.208423 | -0.994122 | 9.690631 | 1 | 2.634 | 4849.781 | 00005.csv
3.204374 | -0.9944843 | 9.702669 | 1 | 2.63 | 4863.14 | 00005.csv
3.200098 | -0.9953989 | 9.741133 | 1 | 2.626 | 4876.437 | 00005.csv
3.195642 | -0.9959333 | 9.754984 | 1 | 2.622 | 4889.734 | 00005.csv
3.191172 | -0.9954023 | 9.816626 | 1 | 2.617 | 4903 | 00005.csv
3.186716 | -0.9957147 | 9.854379 | 1 | 2.613 | 4916.312 | 00005.csv
3.182025 | -0.9946013 | 9.879304 | 1 | 2.608 | 4929.672 | 00005.csv
3.177253 | -0.9947279 | 9.928241 | 1 | 2.603 | 4943 | 00005.csv
3.172268 | -0.9954548 | 9.941012 | 1 | 2.598 | 4956.25 | 00005.csv
3.167244 | -0.9931333 | 10.0084 | 1 | 2.594 | 4969.531 | 00005.csv
3.161973 | -0.995445 | 10.04016 | 1 | 2.588 | 4982.828 | 00005.csv
3.156657 | -0.994643 | 10.05858 | 1 | 2.583 | 4996.109 | 00005.csv
3.151305 | -0.9943264 | 10.10892 | 1 | 2.578 | 5009.39 | 00005.csv
3.145467 | -0.9942405 | 10.15869 | 1 | 2.572 | 5022.781 | 00005.csv
3.13988 | -0.9963358 | 10.20032 | 1 | 2.566 | 5036.062 | 00005.csv
3.134022 | -0.9960472 | 10.28105 | 1 | 2.56 | 5049.359 | 00005.csv
3.12802 | -0.9966248 | 10.29717 | 1 | 2.554 | 5062.609 | 00005.csv
3.121786 | -0.9972283 | 10.31979 | 1 | 2.548 | 5075.859 | 00005.csv
3.115401 | -0.9965915 | 10.35046 | 1 | 2.542 | 5089.172 | 00005.csv
3.10888 | -0.9973275 | 10.41458 | 1 | 2.535 | 5102.515 | 00005.csv
3.102022 | -0.9955149 | 10.44935 | 1 | 2.528 | 5115.828 | 00005.csv
3.094725 | -0.9953975 | 10.5096 | 1 | 2.521 | 5129.172 | 00005.csv
3.087521 | -0.9961066 | 10.56212 | 1 | 2.514 | 5142.484 | 00005.csv
3.080042 | -0.9953521 | 10.5902 | 1 | 2.506 | 5155.797 | 00005.csv
3.072315 | -0.9970262 | 10.63786 | 1 | 2.498 | 5169.156 | 00005.csv
3.064508 | -0.9953361 | 10.67409 | 1 | 2.49 | 5182.469 | 00005.csv
3.056509 | -0.995357 | 10.73898 | 1 | 2.482 | 5195.703 | 00005.csv
3.04797 | -0.9958695 | 10.8035 | 1 | 2.474 | 5209.031 | 00005.csv
3.039065 | -0.9965561 | 10.82248 | 1 | 2.466 | 5222.328 | 00005.csv
3.030341 | -0.9968623 | 10.87063 | 1 | 2.456 | 5235.625 | 00005.csv
3.021095 | -0.99569 | 10.90925 | 1 | 2.447 | 5248.906 | 00005.csv
3.011304 | -0.995981 | 10.92821 | 1 | 2.438 | 5262.187 | 00005.csv
3.001615 | -0.9948176 | 11.02564 | 1 | 2.428 | 5275.453 | 00005.csv
2.991381 | -0.996756 | 11.03436 | 1 | 2.418 | 5288.765 | 00005.csv
2.980592 | -0.9964792 | 11.11762 | 1 | 2.407 | 5302.047 | 00005.csv
2.969515 | -0.9953758 | 11.15381 | 1 | 2.396 | 5315.406 | 00005.csv
2.957951 | -0.9969364 | 11.20492 | 1 | 2.385 | 5328.734 | 00005.csv
2.946222 | -0.9960306 | 11.26365 | 1 | 2.373 | 5342 | 00005.csv
2.933717 | -0.9971856 | 11.3149 | 1 | 2.361 | 5355.281 | 00005.csv
2.920982 | -0.9953766 | 11.2263 | 1 | 2.348 | 5368.547 | 00005.csv
2.906982 | -0.9973228 | 10.99165 | 1 | 2.334 | 5381.875 | 00005.csv
2.891655 | -0.9968681 | 10.85288 | 1 | 2.319 | 5395.172 | 00005.csv
2.87587 | -0.9973457 | 10.78492 | 1 | 2.303 | 5408.515 | 00005.csv
2.858942 | -0.9969107 | 10.68442 | 1 | 2.287 | 5421.812 | 00005.csv
2.840943 | -0.995441 | 10.51074 | 1 | 2.269 | 5435.094 | 00005.csv
2.822084 | -0.9969844 | 10.54379 | 1 | 2.25 | 5448.375 | 00005.csv
2.801975 | -0.9961194 | 10.42781 | 1 | 2.231 | 5461.64 | 00005.csv
2.780769 | -0.99533 | 10.34209 | 1 | 2.209 | 5475.203 | 00005.csv
2.757756 | -0.9956545 | 10.3173 | 1 | 2.187 | 5488.64 | 00005.csv
2.733653 | -0.9949204 | 10.27461 | 1 | 2.163 | 5502.109 | 00005.csv
2.707958 | -0.9931513 | 10.1873 | 1 | 2.137 | 5515.594 | 00005.csv
2.680534 | -0.9942813 | 10.13279 | 1 | 2.11 | 5529.031 | 00005.csv
2.651751 | -0.9956819 | 10.144 | 1 | 2.081 | 5542.437 | 00005.csv
2.621268 | -0.9981417 | 10.35472 | 1 | 2.051 | 5555.859 | 00005.csv
2.588968 | -0.9972015 | 10.50086 | 1 | 2.019 | 5569.312 | 00005.csv
2.554492 | -0.9960421 | 10.6221 | 1 | 1.986 | 5582.687 | 00005.csv
2.517544 | -0.9954141 | 10.74581 | 1 | 1.949 | 5596.125 | 00005.csv
2.477662 | -0.9950998 | 10.86642 | 1 | 1.91 | 5609.5 | 00005.csv
2.973296 | -0.003945591 | 10.90392 | 0.0002 | 0 | 5623.062 | 00005.csv
3.079695 | -0.002606342 | 10.86857 | 0.0004 | 0 | 5636.656 | 00005.csv
3.128157 | -0.0015359 | 10.80477 | 0.0002 | 0 | 5650.265 | 00005.csv
4.199569 | -0.0008961369 | 4.553269 | 0.0004 | 0 | 0 | 00009.csv
4.198992 | -0.0005248704 | 4.577536 | 0.0002 | 4.215 | 9.36 | 00009.csv
4.011482 | -0.9958462 | 4.609564 | 1 | 3.467 | 23.375 | 00009.csv
3.991192 | -0.9949263 | 4.647662 | 1 | 3.451 | 36.672 | 00009.csv
3.97603 | -0.995199 | 4.716238 | 1 | 3.439 | 49.844 | 00009.csv
3.963184 | -0.9950248 | 4.780334 | 1 | 3.427 | 63.125 | 00009.csv
3.951806 | -0.9945828 | 4.855946 | 1 | 3.417 | 76.375 | 00009.csv
3.941697 | -0.9957809 | 4.924267 | 1 | 3.409 | 89.594 | 00009.csv
3.93248 | -0.9963083 | 4.999333 | 1 | 3.394 | 102.782 | 00009.csv
3.924235 | -0.9957309 | 5.069142 | 1 | 3.389 | 116 | 00009.csv
3.916681 | -0.9955781 | 5.148271 | 1 | 3.384 | 129.188 | 00009.csv
3.909465 | -0.9959283 | 5.224925 | 1 | 3.379 | 142.453 | 00009.csv
3.902828 | -0.9952976 | 5.288285 | 1 | 3.373 | 155.672 | 00009.csv
3.8967 | -0.9968456 | 5.340717 | 1 | 3.365 | 168.953 | 00009.csv
3.891183 | -0.9958208 | 5.426498 | 1 | 3.353 | 182.203 | 00009.csv
3.885784 | -0.9961478 | 5.489471 | 1 | 3.346 | 195.407 | 00009.csv
3.880711 | -0.9945946 | 5.55812 | 1 | 3.339 | 208.594 | 00009.csv
3.875991 | -0.9949285 | 5.639415 | 1 | 3.333 | 221.797 | 00009.csv
3.871679 | -0.9954985 | 5.708985 | 1 | 3.329 | 235.032 | 00009.csv
3.867466 | -0.9957451 | 5.777783 | 1 | 3.325 | 248.219 | 00009.csv
3.863606 | -0.9962447 | 5.857747 | 1 | 3.321 | 261.375 | 00009.csv
3.859866 | -0.9961704 | 5.905129 | 1 | 3.316 | 274.578 | 00009.csv
3.856205 | -0.9952729 | 5.985152 | 1 | 3.312 | 287.735 | 00009.csv
3.852708 | -0.995124 | 6.076245 | 1 | 3.308 | 301.016 | 00009.csv
3.84951 | -0.996872 | 6.131743 | 1 | 3.304 | 314.235 | 00009.csv
3.846385 | -0.9950207 | 6.192168 | 1 | 3.3 | 327.422 | 00009.csv
3.843466 | -0.9958249 | 6.255899 | 1 | 3.294 | 340.703 | 00009.csv
3.840539 | -0.9954236 | 6.310284 | 1 | 3.29 | 353.907 | 00009.csv
3.837726 | -0.9955531 | 6.364018 | 1 | 3.286 | 367.157 | 00009.csv
3.835057 | -0.9949684 | 6.424493 | 1 | 3.28 | 380.344 | 00009.csv
3.832256 | -0.9957478 | 6.485107 | 1 | 3.273 | 393.547 | 00009.csv
3.829701 | -0.995025 | 6.554672 | 1 | 3.268 | 406.797 | 00009.csv
3.82707 | -0.9960224 | 6.588383 | 1 | 3.265 | 420 | 00009.csv
3.824529 | -0.993717 | 6.667838 | 1 | 3.261 | 433.282 | 00009.csv
3.822019 | -0.9946245 | 6.724545 | 1 | 3.257 | 446.453 | 00009.csv
3.819438 | -0.9962251 | 6.750461 | 1 | 3.254 | 459.688 | 00009.csv
3.817052 | -0.9959062 | 6.823535 | 1 | 3.251 | 472.922 | 00009.csv
3.814353 | -0.9952024 | 6.885293 | 1 | 3.248 | 486.11 | 00009.csv
3.811904 | -0.9944836 | 6.939444 | 1 | 3.244 | 499.344 | 00009.csv
3.809343 | -0.9947767 | 6.976178 | 1 | 3.24 | 512.578 | 00009.csv
3.806631 | -0.9961781 | 7.0411 | 1 | 3.238 | 525.86 | 00009.csv
3.804276 | -0.9953166 | 7.107286 | 1 | 3.235 | 539.047 | 00009.csv
3.801566 | -0.9944057 | 7.115459 | 1 | 3.232 | 552.219 | 00009.csv
3.799047 | -0.9967825 | 7.182193 | 1 | 3.229 | 565.407 | 00009.csv
3.796297 | -0.9954506 | 7.235773 | 1 | 3.226 | 578.563 | 00009.csv
3.793629 | -0.9949984 | 7.272738 | 1 | 3.224 | 591.735 | 00009.csv
3.790851 | -0.9948581 | 7.337769 | 1 | 3.221 | 604.985 | 00009.csv
3.788193 | -0.9942685 | 7.371569 | 1 | 3.218 | 618.235 | 00009.csv
3.785397 | -0.9961476 | 7.420715 | 1 | 3.216 | 631.407 | 00009.csv
3.782598 | -0.9966389 | 7.47011 | 1 | 3.212 | 644.594 | 00009.csv
3.779809 | -0.9950384 | 7.491367 | 1 | 3.208 | 657.75 | 00009.csv
3.776942 | -0.9954923 | 7.530036 | 1 | 3.206 | 670.938 | 00009.csv
3.774082 | -0.9968362 | 7.569291 | 1 | 3.202 | 684.125 | 00009.csv
3.771128 | -0.9957584 | 7.6058 | 1 | 3.2 | 697.344 | 00009.csv
3.768297 | -0.9968328 | 7.640042 | 1 | 3.196 | 710.61 | 00009.csv
3.765344 | -0.9953916 | 7.682172 | 1 | 3.194 | 723.844 | 00009.csv
3.762523 | -0.9954478 | 7.708533 | 1 | 3.19 | 737.047 | 00009.csv
3.759682 | -0.9958974 | 7.734436 | 1 | 3.188 | 750.297 | 00009.csv
3.756809 | -0.9959497 | 7.760813 | 1 | 3.184 | 763.5 | 00009.csv
3.754076 | -0.9957625 | 7.796737 | 1 | 3.182 | 776.735 | 00009.csv
3.751439 | -0.9972188 | 7.81268 | 1 | 3.179 | 789.969 | 00009.csv
3.748624 | -0.995288 | 7.852106 | 1 | 3.176 | 803.157 | 00009.csv
3.745967 | -0.9951584 | 7.873247 | 1 | 3.173 | 816.344 | 00009.csv
3.743332 | -0.996353 | 7.88946 | 1 | 3.17 | 829.516 | 00009.csv
3.740711 | -0.9953927 | 7.929249 | 1 | 3.167 | 842.735 | 00009.csv
3.738244 | -0.9951924 | 7.970673 | 1 | 3.164 | 855.953 | 00009.csv
3.735733 | -0.9944414 | 7.99642 | 1 | 3.162 | 869.157 | 00009.csv
3.733193 | -0.9958782 | 8.003562 | 1 | 3.159 | 882.36 | 00009.csv
3.730802 | -0.997356 | 8.020704 | 1 | 3.156 | 895.547 | 00009.csv
3.728596 | -0.9948577 | 8.037102 | 1 | 3.154 | 908.813 | 00009.csv
3.72615 | -0.9971115 | 8.062623 | 1 | 3.151 | 921.969 | 00009.csv
3.72389 | -0.9964387 | 8.088053 | 1 | 3.148 | 935.125 | 00009.csv
3.721589 | -0.9952475 | 8.114958 | 1 | 3.146 | 948.344 | 00009.csv
3.719344 | -0.996753 | 8.116727 | 1 | 3.144 | 961.547 | 00009.csv
3.71724 | -0.9935741 | 8.151805 | 1 | 3.142 | 974.75 | 00009.csv
3.715009 | -0.9957612 | 8.156458 | 1 | 3.14 | 987.922 | 00009.csv
3.712939 | -0.9977103 | 8.174741 | 1 | 3.138 | 1001.094 | 00009.csv
3.710849 | -0.9956436 | 8.189717 | 1 | 3.136 | 1014.266 | 00009.csv
3.708849 | -0.9952799 | 8.207336 | 1 | 3.133 | 1027.438 | 00009.csv
3.706888 | -0.9941414 | 8.173942 | 1 | 3.13 | 1040.61 | 00009.csv
3.704746 | -0.9948884 | 7.979181 | 1 | 3.128 | 1053.766 | 00009.csv
3.702521 | -0.9940661 | 7.714506 | 1 | 3.126 | 1067.016 | 00009.csv
3.700116 | -0.9944061 | 7.561073 | 1 | 3.124 | 1080.203 | 00009.csv
3.697624 | -0.9954886 | 7.400655 | 1 | 3.121 | 1093.422 | 00009.csv
3.694944 | -0.9953078 | 7.226633 | 1 | 3.118 | 1106.672 | 00009.csv
3.692279 | -0.9958307 | 7.04831 | 1 | 3.115 | 1119.891 | 00009.csv
3.689552 | -0.9952968 | 6.907761 | 1 | 3.112 | 1133.125 | 00009.csv
3.686676 | -0.9972165 | 6.797259 | 1 | 3.109 | 1146.344 | 00009.csv
3.683573 | -0.994816 | 6.629167 | 1 | 3.106 | 1159.485 | 00009.csv
3.68059 | -0.9967031 | 6.470308 | 1 | 3.102 | 1172.75 | 00009.csv
3.677631 | -0.9962777 | 6.326464 | 1 | 3.099 | 1185.907 | 00009.csv
3.67452 | -0.9959447 | 6.273723 | 1 | 3.096 | 1199.125 | 00009.csv
3.67144 | -0.9954314 | 6.161138 | 1 | 3.092 | 1212.328 | 00009.csv
3.6685 | -0.997104 | 6.070896 | 1 | 3.09 | 1225.547 | 00009.csv
3.665182 | -0.997532 | 5.953612 | 1 | 3.086 | 1238.766 | 00009.csv
3.662212 | -0.9939366 | 5.95213 | 1 | 3.083 | 1251.938 | 00009.csv
3.659276 | -0.9955908 | 6.075016 | 1 | 3.08 | 1265.203 | 00009.csv
3.656232 | -0.9940398 | 6.140027 | 1 | 3.076 | 1278.422 | 00009.csv
3.653795 | -0.9962757 | 6.211838 | 1 | 3.074 | 1291.625 | 00009.csv
3.651095 | -0.996108 | 6.266662 | 1 | 3.071 | 1304.875 | 00009.csv
3.648705 | -0.9947533 | 6.318536 | 1 | 3.068 | 1318.125 | 00009.csv
3.64634 | -0.9972895 | 6.366177 | 1 | 3.066 | 1331.282 | 00009.csv
3.643995 | -0.9969973 | 6.383713 | 1 | 3.064 | 1344.516 | 00009.csv
3.641859 | -0.9956947 | 6.407994 | 1 | 3.061 | 1357.782 | 00009.csv
3.639587 | -0.9946297 | 6.429243 | 1 | 3.058 | 1370.985 | 00009.csv
3.637585 | -0.9950658 | 6.43651 | 1 | 3.056 | 1384.188 | 00009.csv
3.635573 | -0.9952407 | 6.477288 | 1 | 3.054 | 1397.453 | 00009.csv
3.633737 | -0.9961416 | 6.491871 | 1 | 3.052 | 1410.672 | 00009.csv
3.631782 | -0.9953091 | 6.509425 | 1 | 3.05 | 1423.891 | 00009.csv
3.629768 | -0.9955268 | 6.561017 | 1 | 3.048 | 1437.078 | 00009.csv
3.628193 | -0.9958596 | 6.559366 | 1 | 3.046 | 1450.235 | 00009.csv
3.626378 | -0.996482 | 6.578901 | 1 | 3.044 | 1463.375 | 00009.csv
3.624518 | -0.9950668 | 6.6109 | 1 | 3.042 | 1476.625 | 00009.csv
3.622727 | -0.9942285 | 6.630237 | 1 | 3.04 | 1489.828 | 00009.csv
3.620979 | -0.9960706 | 6.646692 | 1 | 3.038 | 1503.063 | 00009.csv
3.619326 | -0.9938665 | 6.661502 | 1 | 3.036 | 1516.297 | 00009.csv
3.617727 | -0.9961158 | 6.698181 | 1 | 3.034 | 1529.516 | 00009.csv
3.616231 | -0.9964598 | 6.707159 | 1 | 3.033 | 1542.703 | 00009.csv
3.614612 | -0.9943075 | 6.752839 | 1 | 3.031 | 1555.953 | 00009.csv
3.612922 | -0.9964088 | 6.774145 | 1 | 3.029 | 1569.188 | 00009.csv
3.611337 | -0.9950553 | 6.827634 | 1 | 3.028 | 1582.391 | 00009.csv
3.609807 | -0.9932264 | 6.862991 | 1 | 3.026 | 1595.547 | 00009.csv
3.608198 | -0.995866 | 6.873513 | 1 | 3.024 | 1608.719 | 00009.csv
3.606849 | -0.995847 | 6.90461 | 1 | 3.023 | 1621.86 | 00009.csv
3.605261 | -0.994005 | 6.906894 | 1 | 3.022 | 1635 | 00009.csv
3.603949 | -0.9956035 | 6.959782 | 1 | 3.02 | 1648.188 | 00009.csv
3.602204 | -0.9943106 | 6.967348 | 1 | 3.018 | 1661.375 | 00009.csv
3.601021 | -0.9956113 | 7.008232 | 1 | 3.017 | 1674.625 | 00009.csv
3.599395 | -0.9961351 | 7.037269 | 1 | 3.016 | 1687.813 | 00009.csv
3.598022 | -0.9942472 | 7.048834 | 1 | 3.014 | 1701.032 | 00009.csv
3.596559 | -0.9958301 | 7.098502 | 1 | 3.012 | 1714.297 | 00009.csv
3.595275 | -0.9973553 | 7.116998 | 1 | 3.012 | 1727.5 | 00009.csv
3.593986 | -0.9965087 | 7.159129 | 1 | 3.01 | 1740.766 | 00009.csv
3.592705 | -0.9958651 | 7.186365 | 1 | 3.009 | 1753.953 | 00009.csv
3.59119 | -0.9940071 | 7.214105 | 1 | 3.007 | 1767.188 | 00009.csv
3.590055 | -0.9953455 | 7.245256 | 1 | 3.006 | 1780.422 | 00009.csv
3.588433 | -0.9962636 | 7.272833 | 1 | 3.004 | 1793.657 | 00009.csv
3.587215 | -0.994677 | 7.286589 | 1 | 3.003 | 1806.875 | 00009.csv
3.586049 | -0.9940494 | 7.315226 | 1 | 3.002 | 1820.094 | 00009.csv
3.584748 | -0.9954916 | 7.334768 | 1 | 3 | 1833.36 | 00009.csv
3.583498 | -0.9955432 | 7.374296 | 1 | 2.999 | 1846.547 | 00009.csv
3.582052 | -0.9963671 | 7.412364 | 1 | 2.998 | 1859.766 | 00009.csv
3.580746 | -0.9954753 | 7.441313 | 1 | 2.997 | 1872.985 | 00009.csv
3.579573 | -0.9961221 | 7.472802 | 1 | 2.995 | 1886.25 | 00009.csv
3.578454 | -0.9940476 | 7.490627 | 1 | 2.994 | 1899.438 | 00009.csv
3.577073 | -0.9958265 | 7.50245 | 1 | 2.993 | 1912.625 | 00009.csv
3.575894 | -0.993816 | 7.530569 | 1 | 2.991 | 1925.782 | 00009.csv
3.574584 | -0.9971002 | 7.56683 | 1 | 2.99 | 1938.969 | 00009.csv
3.573609 | -0.9954617 | 7.599597 | 1 | 2.989 | 1952.188 | 00009.csv
3.572231 | -0.9967128 | 7.602598 | 1 | 2.987 | 1965.313 | 00009.csv
3.57111 | -0.9957229 | 7.619508 | 1 | 2.986 | 1978.453 | 00009.csv
3.570058 | -0.9946833 | 7.656819 | 1 | 2.985 | 1991.657 | 00009.csv
3.568818 | -0.995577 | 7.668251 | 1 | 2.983 | 2004.875 | 00009.csv
3.567608 | -0.9968812 | 7.696555 | 1 | 2.982 | 2018.094 | 00009.csv
3.566254 | -0.9963862 | 7.718898 | 1 | 2.981 | 2031.282 | 00009.csv
3.564928 | -0.9934569 | 7.743926 | 1 | 2.98 | 2044.547 | 00009.csv
3.563931 | -0.9958008 | 7.769797 | 1 | 2.979 | 2057.703 | 00009.csv
3.562698 | -0.9955132 | 7.793934 | 1 | 2.977 | 2070.875 | 00009.csv
3.56146 | -0.9962 | 7.815368 | 1 | 2.976 | 2084.047 | 00009.csv
3.560429 | -0.9952045 | 7.846305 | 1 | 2.975 | 2097.235 | 00009.csv
3.559041 | -0.9963276 | 7.861994 | 1 | 2.974 | 2110.407 | 00009.csv
3.558012 | -0.9945054 | 7.88258 | 1 | 2.973 | 2123.578 | 00009.csv
3.556963 | -0.9961487 | 7.919385 | 1 | 2.971 | 2136.766 | 00009.csv
3.55573 | -0.996347 | 7.933125 | 1 | 2.971 | 2149.922 | 00009.csv
3.554541 | -0.9936973 | 7.947949 | 1 | 2.969 | 2163.094 | 00009.csv
3.553429 | -0.9945617 | 7.980933 | 1 | 2.968 | 2176.328 | 00009.csv
3.552345 | -0.9942875 | 7.995668 | 1 | 2.967 | 2189.532 | 00009.csv
3.551242 | -0.9949499 | 8.029116 | 1 | 2.965 | 2202.703 | 00009.csv
3.550156 | -0.9943666 | 8.047061 | 1 | 2.965 | 2215.953 | 00009.csv
3.548749 | -0.9966801 | 8.069672 | 1 | 2.963 | 2229.203 | 00009.csv
3.547964 | -0.9950156 | 8.097269 | 1 | 2.962 | 2242.328 | 00009.csv
3.546683 | -0.9945562 | 8.105015 | 1 | 2.961 | 2255.516 | 00009.csv
3.545711 | -0.9952249 | 8.153971 | 1 | 2.959 | 2268.672 | 00009.csv
3.54452 | -0.9949013 | 8.166098 | 1 | 2.958 | 2281.938 | 00009.csv
3.543502 | -0.9952383 | 8.183944 | 1 | 2.957 | 2295.125 | 00009.csv
3.54256 | -0.9948385 | 8.199951 | 1 | 2.956 | 2308.344 | 00009.csv
3.541447 | -0.9949101 | 8.248885 | 1 | 2.955 | 2321.532 | 00009.csv
3.540279 | -0.9964259 | 8.250994 | 1 | 2.953 | 2334.766 | 00009.csv
3.539312 | -0.9930456 | 8.287361 | 1 | 2.953 | 2348 | 00009.csv
3.538282 | -0.9961111 | 8.316528 | 1 | 2.951 | 2361.266 | 00009.csv
3.537027 | -0.9965316 | 8.327402 | 1 | 2.95 | 2374.438 | 00009.csv
3.536136 | -0.9967583 | 8.370471 | 1 | 2.949 | 2387.688 | 00009.csv
3.53506 | -0.9957679 | 8.387078 | 1 | 2.948 | 2400.907 | 00009.csv
3.534072 | -0.9937976 | 8.400213 | 1 | 2.947 | 2414.063 | 00009.csv
3.533017 | -0.9962761 | 8.409279 | 1 | 2.946 | 2427.235 | 00009.csv
3.531973 | -0.9953666 | 8.305583 | 1 | 2.945 | 2440.438 | 00009.csv
3.530589 | -0.9941057 | 8.087916 | 1 | 2.943 | 2453.625 | 00009.csv
3.529416 | -0.9968584 | 7.861096 | 1 | 2.943 | 2466.797 | 00009.csv
3.527774 | -0.995706 | 7.718843 | 1 | 2.941 | 2480 | 00009.csv
3.525856 | -0.9947717 | 7.539461 | 1 | 2.939 | 2493.25 | 00009.csv
3.524219 | -0.9952544 | 7.371821 | 1 | 2.937 | 2506.422 | 00009.csv
3.522114 | -0.9969225 | 7.274172 | 1 | 2.935 | 2519.594 | 00009.csv
3.520021 | -0.9957172 | 7.114086 | 1 | 2.933 | 2532.75 | 00009.csv
3.518001 | -0.9959212 | 6.982229 | 1 | 2.931 | 2545.938 | 00009.csv
3.515757 | -0.9937122 | 6.889771 | 1 | 2.929 | 2559.125 | 00009.csv
3.513485 | -0.9957884 | 6.80302 | 1 | 2.927 | 2572.344 | 00009.csv
3.51127 | -0.9962625 | 6.710579 | 1 | 2.925 | 2585.516 | 00009.csv
3.508982 | -0.9957048 | 6.567036 | 1 | 2.922 | 2598.735 | 00009.csv
3.506551 | -0.9947325 | 6.508495 | 1 | 2.919 | 2611.922 | 00009.csv
3.50398 | -0.99494 | 6.452037 | 1 | 2.917 | 2625.094 | 00009.csv
3.501761 | -0.9958842 | 6.512051 | 1 | 2.915 | 2638.282 | 00009.csv
3.499427 | -0.9936302 | 6.64353 | 1 | 2.913 | 2651.407 | 00009.csv
3.497575 | -0.9961074 | 6.687907 | 1 | 2.911 | 2664.532 | 00009.csv
3.495807 | -0.9970075 | 6.77796 | 1 | 2.909 | 2677.719 | 00009.csv
3.493626 | -0.9960705 | 6.854854 | 1 | 2.907 | 2690.953 | 00009.csv
3.492177 | -0.9945363 | 6.887295 | 1 | 2.905 | 2704.203 | 00009.csv
3.490534 | -0.9951863 | 6.954249 | 1 | 2.903 | 2717.422 | 00009.csv
3.489075 | -0.9961887 | 6.967773 | 1 | 2.902 | 2730.61 | 00009.csv
3.487632 | -0.9965622 | 7.015363 | 1 | 2.9 | 2743.828 | 00009.csv
3.486048 | -0.9959656 | 7.027892 | 1 | 2.899 | 2757.078 | 00009.csv
3.484746 | -0.9939506 | 7.068173 | 1 | 2.897 | 2770.297 | 00009.csv
3.483375 | -0.9956148 | 7.09214 | 1 | 2.895 | 2783.532 | 00009.csv
3.481991 | -0.9947216 | 7.094752 | 1 | 2.894 | 2796.735 | 00009.csv
3.480849 | -0.9960248 | 7.13506 | 1 | 2.893 | 2810.016 | 00009.csv
3.47956 | -0.9946992 | 7.175675 | 1 | 2.891 | 2823.188 | 00009.csv
3.478231 | -0.9970062 | 7.212642 | 1 | 2.891 | 2836.453 | 00009.csv
3.477086 | -0.994923 | 7.224756 | 1 | 2.889 | 2849.657 | 00009.csv
3.475845 | -0.9952414 | 7.244924 | 1 | 2.888 | 2862.86 | 00009.csv
3.474656 | -0.9952815 | 7.294027 | 1 | 2.887 | 2876.11 | 00009.csv
3.47367 | -0.9957731 | 7.330759 | 1 | 2.885 | 2889.328 | 00009.csv
3.472599 | -0.9961871 | 7.362998 | 1 | 2.885 | 2902.547 | 00009.csv
3.471589 | -0.9943684 | 7.382026 | 1 | 2.883 | 2915.766 | 00009.csv
3.470376 | -0.9956089 | 7.397097 | 1 | 2.882 | 2929.032 | 00009.csv
3.469227 | -0.9947097 | 7.441811 | 1 | 2.881 | 2942.25 | 00009.csv
3.468228 | -0.9969813 | 7.468043 | 1 | 2.88 | 2955.422 | 00009.csv
3.467375 | -0.996562 | 7.486256 | 1 | 2.879 | 2968.719 | 00009.csv
3.466227 | -0.9959728 | 7.523074 | 1 | 2.877 | 2981.875 | 00009.csv
3.465235 | -0.9932821 | 7.569177 | 1 | 2.876 | 2995.125 | 00009.csv
3.464091 | -0.9957561 | 7.572339 | 1 | 2.875 | 3008.36 | 00009.csv
3.46317 | -0.995739 | 7.622277 | 1 | 2.875 | 3021.61 | 00009.csv
3.462093 | -0.9945285 | 7.657422 | 1 | 2.873 | 3034.782 | 00009.csv
3.461208 | -0.9961419 | 7.678783 | 1 | 2.872 | 3048 | 00009.csv
3.460271 | -0.9951388 | 7.707234 | 1 | 2.871 | 3061.25 | 00009.csv
3.459204 | -0.9939702 | 7.732883 | 1 | 2.87 | 3074.453 | 00009.csv
3.45824 | -0.9954087 | 7.786405 | 1 | 2.869 | 3087.735 | 00009.csv
3.457314 | -0.9950719 | 7.841642 | 1 | 2.867 | 3100.938 | 00009.csv
3.456314 | -0.9956519 | 7.867117 | 1 | 2.865 | 3114.188 | 00009.csv
3.455392 | -0.9951022 | 7.875876 | 1 | 2.865 | 3127.391 | 00009.csv
3.454447 | -0.9930059 | 7.904069 | 1 | 2.863 | 3140.594 | 00009.csv
3.453465 | -0.9953608 | 7.945986 | 1 | 2.862 | 3153.875 | 00009.csv
3.452665 | -0.9944528 | 8.009206 | 1 | 2.861 | 3167.063 | 00009.csv
3.451589 | -0.9953515 | 8.019362 | 1 | 2.86 | 3180.282 | 00009.csv
3.450702 | -0.996486 | 8.027582 | 1 | 2.859 | 3193.485 | 00009.csv
3.449821 | -0.9962417 | 8.070906 | 1 | 2.858 | 3206.657 | 00009.csv
3.448802 | -0.995239 | 8.107316 | 1 | 2.857 | 3219.828 | 00009.csv
3.447928 | -0.9940511 | 8.122779 | 1 | 2.855 | 3233.047 | 00009.csv
3.446858 | -0.9960384 | 8.155047 | 1 | 2.855 | 3246.266 | 00009.csv
3.445851 | -0.9948654 | 8.173532 | 1 | 2.853 | 3259.485 | 00009.csv
3.444895 | -0.996084 | 8.200816 | 1 | 2.852 | 3272.688 | 00009.csv
3.443965 | -0.9955494 | 8.263194 | 1 | 2.851 | 3285.907 | 00009.csv
3.443052 | -0.9951239 | 8.277548 | 1 | 2.851 | 3299.11 | 00009.csv
3.442132 | -0.9956573 | 8.279207 | 1 | 2.849 | 3312.328 | 00009.csv
3.44088 | -0.9964149 | 8.326292 | 1 | 2.848 | 3325.594 | 00009.csv
3.439994 | -0.9965331 | 8.348692 | 1 | 2.847 | 3338.782 | 00009.csv
3.439066 | -0.9943697 | 8.39958 | 1 | 2.846 | 3351.969 | 00009.csv
3.438134 | -0.9959877 | 8.421816 | 1 | 2.845 | 3365.157 | 00009.csv
3.437108 | -0.9955645 | 8.4483 | 1 | 2.843 | 3378.328 | 00009.csv
3.436056 | -0.9951845 | 8.475331 | 1 | 2.843 | 3391.532 | 00009.csv
3.434869 | -0.9943666 | 8.503042 | 1 | 2.841 | 3404.766 | 00009.csv
3.433945 | -0.9954843 | 8.527479 | 1 | 2.841 | 3417.969 | 00009.csv
3.432817 | -0.9934446 | 8.536433 | 1 | 2.839 | 3431.188 | 00009.csv
3.431795 | -0.9962127 | 8.57808 | 1 | 2.838 | 3444.422 | 00009.csv
3.430429 | -0.9941418 | 8.636865 | 1 | 2.837 | 3457.641 | 00009.csv
3.429549 | -0.9944067 | 8.644957 | 1 | 2.836 | 3470.875 | 00009.csv
3.428576 | -0.9950675 | 8.673469 | 1 | 2.835 | 3484.094 | 00009.csv
3.427295 | -0.996512 | 8.709379 | 1 | 2.833 | 3497.344 | 00009.csv
3.426199 | -0.9938518 | 8.721214 | 1 | 2.833 | 3510.563 | 00009.csv
3.425201 | -0.9954588 | 8.732622 | 1 | 2.831 | 3523.75 | 00009.csv
3.423911 | -0.9946567 | 8.769086 | 1 | 2.83 | 3537 | 00009.csv
3.42285 | -0.9946563 | 8.775925 | 1 | 2.829 | 3550.203 | 00009.csv
3.421592 | -0.9940337 | 8.792714 | 1 | 2.827 | 3563.422 | 00009.csv
3.420565 | -0.9957481 | 8.844155 | 1 | 2.826 | 3576.657 | 00009.csv
3.41935 | -0.9959176 | 8.853373 | 1 | 2.824 | 3589.813 | 00009.csv
3.417956 | -0.9967982 | 8.891163 | 1 | 2.823 | 3603.157 | 00009.csv
3.416852 | -0.9951303 | 8.895912 | 1 | 2.821 | 3616.547 | 00009.csv
3.415628 | -0.9973483 | 8.94412 | 1 | 2.819 | 3629.907 | 00009.csv
3.414443 | -0.9949434 | 8.969594 | 1 | 2.818 | 3643.328 | 00009.csv
3.41315 | -0.9961618 | 9.000462 | 1 | 2.817 | 3656.719 | 00009.csv
3.41197 | -0.9958668 | 9.028801 | 1 | 2.815 | 3670.188 | 00009.csv
3.410683 | -0.9947464 | 9.072426 | 1 | 2.814 | 3683.5 | 00009.csv
3.40944 | -0.9956832 | 9.083365 | 1 | 2.813 | 3696.813 | 00009.csv
3.408039 | -0.9945504 | 9.111932 | 1 | 2.811 | 3710.172 | 00009.csv
3.406664 | -0.9946623 | 9.119644 | 1 | 2.81 | 3723.516 | 00009.csv
3.405372 | -0.9962025 | 9.160395 | 1 | 2.808 | 3736.86 | 00009.csv
3.404077 | -0.9969086 | 9.192386 | 1 | 2.806 | 3750.172 | 00009.csv
3.402829 | -0.9960337 | 9.218952 | 1 | 2.805 | 3763.5 | 00009.csv
3.401554 | -0.9978186 | 9.244775 | 1 | 2.803 | 3776.813 | 00009.csv
3.400211 | -0.9950171 | 9.198258 | 1 | 2.802 | 3790.125 | 00009.csv
3.398644 | -0.9957652 | 9.010633 | 1 | 2.8 | 3803.5 | 00009.csv
3.396751 | -0.9949806 | 8.813868 | 1 | 2.798 | 3816.938 | 00009.csv
3.394665 | -0.9968353 | 8.653896 | 1 | 2.796 | 3830.282 | 00009.csv
3.392432 | -0.9955084 | 8.513169 | 1 | 2.793 | 3843.625 | 00009.csv
3.389738 | -0.9938627 | 8.337998 | 1 | 2.791 | 3856.985 | 00009.csv
3.387024 | -0.9954602 | 8.203873 | 1 | 2.789 | 3870.391 | 00009.csv
3.38425 | -0.996437 | 8.090705 | 1 | 2.785 | 3883.75 | 00009.csv
3.381236 | -0.9951798 | 7.995751 | 1 | 2.783 | 3897.047 | 00009.csv
3.378057 | -0.9966102 | 7.878131 | 1 | 2.779 | 3910.422 | 00009.csv
3.374869 | -0.995828 | 7.661712 | 1 | 2.776 | 3923.828 | 00009.csv
3.371318 | -0.9964877 | 7.625849 | 1 | 2.773 | 3937.235 | 00009.csv
3.367848 | -0.995448 | 7.539337 | 1 | 2.769 | 3950.641 | 00009.csv
3.364227 | -0.9959502 | 7.3904 | 1 | 2.766 | 3964.016 | 00009.csv
3.360658 | -0.9960682 | 7.346902 | 1 | 2.762 | 3977.5 | 00009.csv
3.356515 | -0.9955629 | 7.240849 | 1 | 2.757 | 3990.907 | 00009.csv
3.352756 | -0.9943274 | 7.386881 | 1 | 2.754 | 4004.313 | 00009.csv
3.349367 | -0.9974206 | 7.534182 | 1 | 2.75 | 4017.688 | 00009.csv
3.34591 | -0.9943637 | 7.575228 | 1 | 2.747 | 4031.125 | 00009.csv
3.343126 | -0.9956054 | 7.67718 | 1 | 2.744 | 4044.578 | 00009.csv
3.339796 | -0.9960737 | 7.760979 | 1 | 2.741 | 4058 | 00009.csv
3.337028 | -0.9943902 | 7.829861 | 1 | 2.737 | 4071.407 | 00009.csv
3.334099 | -0.9948351 | 7.854033 | 1 | 2.735 | 4084.797 | 00009.csv
3.331377 | -0.9949128 | 7.899573 | 1 | 2.731 | 4098.157 | 00009.csv
3.328844 | -0.995914 | 7.925888 | 1 | 2.729 | 4111.563 | 00009.csv
3.326269 | -0.9953042 | 7.988655 | 1 | 2.726 | 4124.953 | 00009.csv
3.323442 | -0.9958796 | 8.025893 | 1 | 2.723 | 4138.344 | 00009.csv
3.321249 | -0.9961006 | 8.038639 | 1 | 2.721 | 4151.735 | 00009.csv
3.318575 | -0.9946475 | 8.085808 | 1 | 2.719 | 4165.25 | 00009.csv
3.316249 | -0.9963701 | 8.113374 | 1 | 2.716 | 4178.641 | 00009.csv
3.313637 | -0.9976372 | 8.160321 | 1 | 2.713 | 4192.047 | 00009.csv
3.311207 | -0.9966061 | 8.169981 | 1 | 2.711 | 4205.407 | 00009.csv
3.308543 | -0.9951986 | 8.213226 | 1 | 2.708 | 4218.86 | 00009.csv
3.306243 | -0.9948666 | 8.273085 | 1 | 2.706 | 4232.25 | 00009.csv
3.303761 | -0.9951014 | 8.304946 | 1 | 2.703 | 4245.578 | 00009.csv
3.30137 | -0.9964602 | 8.326848 | 1 | 2.7 | 4258.985 | 00009.csv
3.298706 | -0.9956832 | 8.38537 | 1 | 2.698 | 4272.328 | 00009.csv
3.296357 | -0.9955073 | 8.40329 | 1 | 2.695 | 4285.657 | 00009.csv
3.293961 | -0.9957597 | 8.447632 | 1 | 2.693 | 4298.985 | 00009.csv
3.291396 | -0.9954998 | 8.511438 | 1 | 2.69 | 4312.344 | 00009.csv
3.288985 | -0.9982799 | 8.536439 | 1 | 2.687 | 4325.766 | 00009.csv
3.286361 | -0.9956999 | 8.573477 | 1 | 2.683 | 4339.125 | 00009.csv
3.283656 | -0.9959062 | 8.646435 | 1 | 2.681 | 4352.438 | 00009.csv
3.281402 | -0.9974503 | 8.669834 | 1 | 2.679 | 4365.813 | 00009.csv
3.278731 | -0.9938971 | 8.711421 | 1 | 2.676 | 4379.172 | 00009.csv
3.276038 | -0.9964407 | 8.752055 | 1 | 2.673 | 4392.5 | 00009.csv
3.273483 | -0.9965356 | 8.791036 | 1 | 2.67 | 4405.828 | 00009.csv
3.270831 | -0.9953955 | 8.839887 | 1 | 2.667 | 4419.235 | 00009.csv
3.268087 | -0.9949737 | 8.887734 | 1 | 2.665 | 4432.563 | 00009.csv
3.265248 | -0.995532 | 8.923929 | 1 | 2.662 | 4445.922 | 00009.csv
3.262688 | -0.9942222 | 8.952036 | 1 | 2.659 | 4459.282 | 00009.csv
3.259497 | -0.9958635 | 8.981096 | 1 | 2.656 | 4472.672 | 00009.csv
3.256779 | -0.9955023 | 9.049375 | 1 | 2.653 | 4486.016 | 00009.csv
3.25385 | -0.9942888 | 9.075719 | 1 | 2.65 | 4499.391 | 00009.csv
3.250942 | -0.9952271 | 9.132845 | 1 | 2.647 | 4512.75 | 00009.csv
3.247952 | -0.9963569 | 9.155232 | 1 | 2.644 | 4526.141 | 00009.csv
3.245027 | -0.9957114 | 9.201646 | 1 | 2.64 | 4539.563 | 00009.csv
3.241728 | -0.9956357 | 9.243702 | 1 | 2.637 | 4552.875 | 00009.csv
3.238635 | -0.9959269 | 9.275169 | 1 | 2.635 | 4566.235 | 00009.csv
3.235448 | -0.9946984 | 9.309441 | 1 | 2.632 | 4579.594 | 00009.csv
3.232289 | -0.9951208 | 9.362307 | 1 | 2.628 | 4593 | 00009.csv
3.228912 | -0.996822 | 9.399177 | 1 | 2.626 | 4606.391 | 00009.csv
3.225324 | -0.9953663 | 9.426666 | 1 | 2.623 | 4619.688 | 00009.csv
3.221964 | -0.995197 | 9.480809 | 1 | 2.62 | 4633.047 | 00009.csv
3.218399 | -0.9952212 | 9.526807 | 1 | 2.616 | 4646.391 | 00009.csv
3.214862 | -0.9957741 | 9.555152 | 1 | 2.611 | 4659.719 | 00009.csv
3.211226 | -0.9964702 | 9.610192 | 1 | 2.608 | 4673.11 | 00009.csv
3.207504 | -0.9951232 | 9.650834 | 1 | 2.604 | 4686.453 | 00009.csv
3.203519 | -0.9945688 | 9.669813 | 1 | 2.6 | 4699.813 | 00009.csv
3.199771 | -0.9955789 | 9.686556 | 1 | 2.596 | 4713.141 | 00009.csv
3.195776 | -0.9971182 | 9.749469 | 1 | 2.592 | 4726.485 | 00009.csv
3.191614 | -0.9958571 | 9.805448 | 1 | 2.589 | 4739.797 | 00009.csv
3.187442 | -0.9971463 | 9.816296 | 1 | 2.585 | 4753.188 | 00009.csv
3.183002 | -0.9966186 | 9.843283 | 1 | 2.581 | 4766.578 | 00009.csv
3.178571 | -0.9955921 | 9.904468 | 1 | 2.577 | 4779.953 | 00009.csv
3.174067 | -0.9951683 | 9.913137 | 1 | 2.572 | 4793.313 | 00009.csv
3.169497 | -0.9950889 | 9.9814 | 1 | 2.568 | 4806.75 | 00009.csv
3.164817 | -0.9953181 | 9.993188 | 1 | 2.563 | 4820.047 | 00009.csv
3.159777 | -0.995001 | 10.05961 | 1 | 2.558 | 4833.375 | 00009.csv
3.154882 | -0.9952714 | 10.07115 | 1 | 2.553 | 4846.703 | 00009.csv
3.149601 | -0.9950617 | 10.13796 | 1 | 2.547 | 4860.078 | 00009.csv
3.144211 | -0.9965091 | 10.16322 | 1 | 2.542 | 4873.438 | 00009.csv
3.13878 | -0.9960969 | 10.20455 | 1 | 2.536 | 4886.797 | 00009.csv
3.133135 | -0.9971845 | 10.25043 | 1 | 2.53 | 4900.157 | 00009.csv
3.127563 | -0.9955199 | 10.29203 | 1 | 2.525 | 4913.422 | 00009.csv
3.12151 | -0.9953239 | 10.31399 | 1 | 2.519 | 4926.75 | 00009.csv
3.115444 | -0.9944785 | 10.34811 | 1 | 2.512 | 4940.047 | 00009.csv
3.109067 | -0.995703 | 10.42037 | 1 | 2.506 | 4953.438 | 00009.csv
3.102724 | -0.9951306 | 10.45667 | 1 | 2.5 | 4966.86 | 00009.csv
3.095884 | -0.9956954 | 10.52411 | 1 | 2.492 | 4980.235 | 00009.csv
3.089111 | -0.9958693 | 10.56691 | 1 | 2.486 | 4993.625 | 00009.csv
3.082238 | -0.9960029 | 10.57398 | 1 | 2.479 | 5006.922 | 00009.csv
3.074913 | -0.9946058 | 10.63684 | 1 | 2.471 | 5020.282 | 00009.csv
3.067476 | -0.9949 | 10.66514 | 1 | 2.464 | 5033.688 | 00009.csv
3.059842 | -0.9963048 | 10.70709 | 1 | 2.456 | 5047 | 00009.csv
3.051862 | -0.9954775 | 10.7487 | 1 | 2.448 | 5060.313 | 00009.csv
3.043801 | -0.996938 | 10.81481 | 1 | 2.44 | 5073.641 | 00009.csv
3.035292 | -0.9961523 | 10.87714 | 1 | 2.431 | 5086.953 | 00009.csv
3.026605 | -0.9958612 | 10.92354 | 1 | 2.422 | 5100.36 | 00009.csv
3.017445 | -0.9962294 | 10.98045 | 1 | 2.413 | 5113.782 | 00009.csv
3.008018 | -0.9950481 | 11.0224 | 1 | 2.404 | 5127.172 | 00009.csv
2.998234 | -0.9945049 | 11.05577 | 1 | 2.394 | 5140.5 | 00009.csv
2.988229 | -0.9956741 | 11.07882 | 1 | 2.384 | 5153.813 | 00009.csv
2.977768 | -0.9949143 | 11.09292 | 1 | 2.374 | 5167.203 | 00009.csv
2.966941 | -0.9968339 | 11.00924 | 1 | 2.363 | 5180.516 | 00009.csv
2.955254 | -0.994181 | 10.85571 | 1 | 2.351 | 5193.844 | 00009.csv
2.942594 | -0.9946237 | 10.64828 | 1 | 2.338 | 5207.188 | 00009.csv
2.929006 | -0.9962427 | 10.533 | 1 | 2.325 | 5220.5 | 00009.csv
2.914815 | -0.9979596 | 10.43041 | 1 | 2.311 | 5233.875 | 00009.csv
2.899846 | -0.9952561 | 10.32798 | 1 | 2.295 | 5247.172 | 00009.csv
2.883958 | -0.997487 | 10.17163 | 1 | 2.279 | 5260.532 | 00009.csv
2.866939 | -0.9950649 | 10.05585 | 1 | 2.262 | 5273.828 | 00009.csv
2.84903 | -0.9966819 | 9.980008 | 1 | 2.245 | 5287.188 | 00009.csv
2.830309 | -0.9968241 | 9.894047 | 1 | 2.227 | 5300.61 | 00009.csv
2.81023 | -0.9951171 | 9.812476 | 1 | 2.206 | 5314 | 00009.csv
2.789513 | -0.9970217 | 9.721887 | 1 | 2.185 | 5327.282 | 00009.csv
2.767342 | -0.9967449 | 9.701036 | 1 | 2.163 | 5340.672 | 00009.csv
2.744447 | -0.9980088 | 9.66356 | 1 | 2.139 | 5354.032 | 00009.csv
2.719619 | -0.9945713 | 9.592154 | 1 | 2.115 | 5367.532 | 00009.csv
2.693628 | -0.9952338 | 9.77687 | 1 | 2.088 | 5381.047 | 00009.csv
2.666658 | -0.9954188 | 9.940362 | 1 | 2.061 | 5394.625 | 00009.csv
2.638307 | -0.9963553 | 10.07197 | 1 | 2.033 | 5408.219 | 00009.csv
2.60858 | -0.99609 | 10.20138 | 1 | 2.003 | 5421.672 | 00009.csv
2.576854 | -0.9941733 | 10.24925 | 1 | 1.972 | 5435.157 | 00009.csv
2.54271 | -0.996489 | 10.35405 | 1 | 1.939 | 5448.625 | 00009.csv
2.505988 | -0.9959456 | 10.44822 | 0.9998 | 1.902 | 5462.047 | 00009.csv
2.465458 | -0.9935637 | 10.54269 | 1 | 1.861 | 5475.61 | 00009.csv
2.989414 | -0.001613827 | 10.5894 | 0.0004 | 0 | 5489.203 | 00009.csv
3.097324 | -0.003333097 | 10.57015 | 0.0004 | 0 | 5502.844 | 00009.csv
3.146549 | -0.002193321 | 10.49854 | 0.0004 | 0 | 5516.407 | 00009.csv
3.181364 | 0.0003032433 | 10.37052 | 0.0004 | 0 | 5530 | 00009.csv
3.208957 | -0.005650274 | 10.21384 | 0.0002 | 0 | 5543.61 | 00009.csv
4.198908 | -0.001168241 | 5.074451 | 0.0002 | 0 | 0 | 00013.csv
4.198198 | -0.001576445 | 5.103117 | 0.0002 | 4.214 | 9.391 | 00013.csv
4.012015 | -0.9942756 | 5.144379 | 1 | 3.473 | 23.563 | 00013.csv
3.991713 | -0.9973393 | 5.208539 | 1 | 3.454 | 36.86 | 00013.csv
3.97662 | -0.9958339 | 5.280385 | 1 | 3.441 | 50.219 | 00013.csv
3.963223 | -0.9971713 | 5.355728 | 1 | 3.431 | 63.61 | 00013.csv
3.951995 | -0.9939233 | 5.412489 | 1 | 3.422 | 76.954 | 00013.csv
3.941551 | -0.9966846 | 5.48471 | 1 | 3.415 | 90.266 | 00013.csv
3.932459 | -0.9958868 | 5.568532 | 1 | 3.404 | 103.563 | 00013.csv
3.924217 | -0.9956761 | 5.633053 | 1 | 3.4 | 116.86 | 00013.csv
3.91658 | -0.9950937 | 5.702802 | 1 | 3.395 | 130.141 | 00013.csv
3.909456 | -0.9959827 | 5.796094 | 1 | 3.389 | 143.422 | 00013.csv
3.902934 | -0.996307 | 5.866003 | 1 | 3.384 | 156.704 | 00013.csv
3.896934 | -0.9939584 | 5.928395 | 1 | 3.378 | 169.969 | 00013.csv
3.891287 | -0.9959641 | 5.984102 | 1 | 3.373 | 183.219 | 00013.csv
3.886069 | -0.9961815 | 6.059668 | 1 | 3.368 | 196.469 | 00013.csv
3.8812 | -0.9934646 | 6.143706 | 1 | 3.364 | 209.735 | 00013.csv
3.876548 | -0.9956454 | 6.196377 | 1 | 3.36 | 223.047 | 00013.csv
3.872191 | -0.9967088 | 6.267023 | 1 | 3.355 | 236.344 | 00013.csv
3.86809 | -0.9943045 | 6.337934 | 1 | 3.351 | 249.625 | 00013.csv
3.864057 | -0.9971752 | 6.415412 | 1 | 3.348 | 262.938 | 00013.csv
3.860459 | -0.9962858 | 6.476638 | 1 | 3.345 | 276.204 | 00013.csv
3.856768 | -0.9959589 | 6.536893 | 1 | 3.341 | 289.547 | 00013.csv
3.853447 | -0.9941041 | 6.578956 | 1 | 3.338 | 302.829 | 00013.csv
3.850288 | -0.9958594 | 6.660071 | 1 | 3.335 | 316.141 | 00013.csv
3.846915 | -0.9947341 | 6.717872 | 1 | 3.332 | 329.438 | 00013.csv
3.844152 | -0.9947098 | 6.778901 | 1 | 3.329 | 342.688 | 00013.csv
3.841149 | -0.9957007 | 6.828722 | 1 | 3.326 | 355.954 | 00013.csv
3.838362 | -0.996224 | 6.885462 | 1 | 3.323 | 369.297 | 00013.csv
3.835477 | -0.994976 | 6.941615 | 1 | 3.32 | 382.547 | 00013.csv
3.832923 | -0.9966036 | 6.981999 | 1 | 3.317 | 395.797 | 00013.csv
3.830144 | -0.9956841 | 7.044777 | 1 | 3.314 | 409.047 | 00013.csv
3.827534 | -0.9960762 | 7.121555 | 1 | 3.312 | 422.344 | 00013.csv
3.824855 | -0.9951729 | 7.162079 | 1 | 3.309 | 435.594 | 00013.csv
3.822293 | -0.9968839 | 7.21552 | 1 | 3.306 | 448.844 | 00013.csv
3.819588 | -0.995831 | 7.266052 | 1 | 3.303 | 462.11 | 00013.csv
3.817125 | -0.994771 | 7.31268 | 1 | 3.3 | 475.375 | 00013.csv
3.814279 | -0.9958403 | 7.381218 | 1 | 3.294 | 488.641 | 00013.csv
3.812037 | -0.9963677 | 7.421928 | 1 | 3.291 | 501.891 | 00013.csv
3.809352 | -0.9948722 | 7.467174 | 1 | 3.288 | 515.079 | 00013.csv
3.80654 | -0.9964245 | 7.524562 | 1 | 3.284 | 528.344 | 00013.csv
3.803861 | -0.9959287 | 7.572701 | 1 | 3.279 | 541.61 | 00013.csv
3.801211 | -0.9946475 | 7.608526 | 1 | 3.274 | 554.813 | 00013.csv
3.798526 | -0.9960413 | 7.665841 | 1 | 3.27 | 568.11 | 00013.csv
3.795827 | -0.9958624 | 7.711592 | 1 | 3.265 | 581.36 | 00013.csv
3.792965 | -0.9926976 | 7.753667 | 1 | 3.261 | 594.594 | 00013.csv
3.790221 | -1.001613 | 7.798758 | 1 | 3.257 | 607.797 | 00013.csv
3.786964 | -0.9949328 | 7.843019 | 1 | 3.253 | 621.125 | 00013.csv
3.784123 | -0.9946679 | 7.888659 | 1 | 3.25 | 634.375 | 00013.csv
3.7811 | -0.9960307 | 7.925607 | 1 | 3.246 | 647.719 | 00013.csv
3.778302 | -0.9966523 | 7.973527 | 1 | 3.242 | 660.985 | 00013.csv
3.775224 | -0.9958794 | 7.987617 | 1 | 3.237 | 674.188 | 00013.csv
3.772192 | -0.9960974 | 7.857838 | 1 | 3.233 | 687.422 | 00013.csv
3.769015 | -0.9966288 | 7.653586 | 1 | 3.228 | 700.719 | 00013.csv
3.765475 | -0.9961939 | 7.462598 | 1 | 3.224 | 713.969 | 00013.csv
3.761958 | -0.9952247 | 7.354145 | 1 | 3.22 | 727.282 | 00013.csv
3.758597 | -0.9951227 | 7.195559 | 1 | 3.216 | 740.532 | 00013.csv
3.754802 | -0.9943469 | 7.080896 | 1 | 3.211 | 753.891 | 00013.csv
3.751023 | -0.9948294 | 6.921334 | 1 | 3.206 | 767.188 | 00013.csv
3.747105 | -0.995609 | 6.802613 | 1 | 3.202 | 780.563 | 00013.csv
3.743088 | -0.9971053 | 6.663074 | 1 | 3.197 | 793.844 | 00013.csv
3.739346 | -0.99558 | 6.555998 | 1 | 3.192 | 807.11 | 00013.csv
3.735414 | -0.9936769 | 6.424916 | 1 | 3.186 | 820.375 | 00013.csv
3.731544 | -0.9973989 | 6.348368 | 1 | 3.18 | 833.61 | 00013.csv
3.727738 | -0.9931484 | 6.252321 | 1 | 3.176 | 846.844 | 00013.csv
3.72388 | -0.9955825 | 6.144835 | 1 | 3.171 | 860.094 | 00013.csv
3.719965 | -0.9956907 | 6.057991 | 1 | 3.166 | 873.36 | 00013.csv
3.716165 | -0.9939197 | 5.929588 | 1 | 3.162 | 886.704 | 00013.csv
3.712332 | -0.9953829 | 5.859737 | 1 | 3.158 | 899.954 | 00013.csv
3.708525 | -0.9972798 | 5.773814 | 1 | 3.153 | 913.204 | 00013.csv
3.705007 | -0.9947087 | 5.841621 | 1 | 3.149 | 926.438 | 00013.csv
3.701541 | -0.9957328 | 6.011348 | 1 | 3.145 | 939.688 | 00013.csv
3.698366 | -0.9953967 | 6.072418 | 1 | 3.142 | 953.016 | 00013.csv
3.695242 | -0.9961037 | 6.145937 | 1 | 3.138 | 966.235 | 00013.csv
3.692304 | -0.9953132 | 6.185566 | 1 | 3.134 | 979.516 | 00013.csv
3.689459 | -0.9945621 | 6.245553 | 1 | 3.131 | 992.782 | 00013.csv
3.686621 | -0.9948018 | 6.30553 | 1 | 3.127 | 1006.079 | 00013.csv
3.684121 | -0.995351 | 6.332314 | 1 | 3.124 | 1019.329 | 00013.csv
3.681661 | -0.9957459 | 6.357359 | 1 | 3.121 | 1032.594 | 00013.csv
3.679274 | -0.9945059 | 6.360569 | 1 | 3.119 | 1045.86 | 00013.csv
3.676676 | -0.9964755 | 6.397925 | 1 | 3.116 | 1059.157 | 00013.csv
3.674592 | -0.993559 | 6.42636 | 1 | 3.113 | 1072.407 | 00013.csv
3.672322 | -0.9942457 | 6.451865 | 1 | 3.11 | 1085.704 | 00013.csv
3.67021 | -0.9948676 | 6.485048 | 1 | 3.108 | 1098.954 | 00013.csv
3.66803 | -0.9958143 | 6.469220507 | 1 | 3.106 | 1112.235 | 00013.csv
3.666076 | -0.9956615 | 6.514235 | 1 | 3.103 | 1125.5 | 00013.csv
3.66376 | -0.995775 | 6.54944 | 1 | 3.1 | 1138.766 | 00013.csv
3.661921 | -0.9948544 | 6.561402 | 1 | 3.098 | 1151.985 | 00013.csv
3.659976 | -0.995526 | 6.597186 | 1 | 3.095 | 1165.25 | 00013.csv
3.657844 | -0.9946562 | 6.608604 | 1 | 3.094 | 1178.485 | 00013.csv
3.655934 | -0.99481 | 6.646815 | 1 | 3.09 | 1191.688 | 00013.csv
3.654132 | -0.9965288 | 6.662362 | 1 | 3.088 | 1205 | 00013.csv
3.652412 | -0.9942321 | 6.692774 | 1 | 3.085 | 1218.266 | 00013.csv
3.650389 | -0.9955033 | 6.707437 | 1 | 3.082 | 1231.485 | 00013.csv
3.648648 | -0.9966149 | 6.739672 | 1 | 3.08 | 1244.719 | 00013.csv
3.646808 | -0.9958395 | 6.773202 | 1 | 3.078 | 1258.11 | 00013.csv
3.645277 | -0.9928465 | 6.784707 | 1 | 3.075 | 1271.375 | 00013.csv
3.643233 | -0.9950739 | 6.810317 | 1 | 3.073 | 1284.61 | 00013.csv
3.641666 | -0.9951451 | 6.822936 | 1 | 3.071 | 1297.797 | 00013.csv
3.639849 | -0.9950704 | 6.864247 | 1 | 3.068 | 1311.047 | 00013.csv
3.638223 | -0.9959329 | 6.88608 | 1 | 3.066 | 1324.297 | 00013.csv
3.636662 | -0.9943304 | 6.897331 | 1 | 3.064 | 1337.672 | 00013.csv
3.634812 | -0.994671 | 6.944986 | 1 | 3.062 | 1350.938 | 00013.csv
3.63317 | -0.9967769 | 6.956753 | 1 | 3.06 | 1364.188 | 00013.csv
3.631506 | -0.9956001 | 6.997283 | 1 | 3.058 | 1377.438 | 00013.csv
3.630068 | -0.9958661 | 7.029938 | 1 | 3.055 | 1390.735 | 00013.csv
3.628347 | -0.9941176 | 7.069267 | 1 | 3.053 | 1403.969 | 00013.csv
3.626805 | -0.9954494 | 7.097261 | 1 | 3.051 | 1417.219 | 00013.csv
3.625099 | -0.9967418 | 7.097592 | 1 | 3.049 | 1430.485 | 00013.csv
3.623589 | -0.9958509 | 7.142343 | 1 | 3.048 | 1443.719 | 00013.csv
3.622199 | -0.9943443 | 7.170602 | 1 | 3.046 | 1457.063 | 00013.csv
3.620539 | -0.9952776 | 7.212285 | 1 | 3.044 | 1470.329 | 00013.csv
3.618971 | -0.997853 | 7.25528 | 1 | 3.042 | 1483.657 | 00013.csv
3.617492 | -0.9943205 | 7.245213 | 1 | 3.04 | 1496.922 | 00013.csv
3.615981 | -0.9983173 | 7.297689 | 1 | 3.038 | 1510.204 | 00013.csv
3.614473 | -0.9959023 | 7.317588 | 1 | 3.037 | 1523.5 | 00013.csv
3.613129 | -0.9946807 | 7.347186 | 1 | 3.035 | 1536.766 | 00013.csv
3.611584 | -0.9977529 | 7.38148 | 1 | 3.034 | 1550.016 | 00013.csv
3.61002 | -0.9962827 | 7.387123 | 1 | 3.032 | 1563.25 | 00013.csv
3.608624 | -0.993042 | 7.417019 | 1 | 3.031 | 1576.5 | 00013.csv
3.607305 | -0.9968355 | 7.454753 | 1 | 3.029 | 1589.813 | 00013.csv
3.605756 | -0.9944539 | 7.465982 | 1 | 3.028 | 1603.032 | 00013.csv
3.604109 | -0.9966125 | 7.517298 | 1 | 3.026 | 1616.297 | 00013.csv
3.602841 | -0.9937161 | 7.522748 | 1 | 3.024 | 1629.547 | 00013.csv
3.601321 | -0.9962897 | 7.548975 | 1 | 3.022 | 1642.797 | 00013.csv
3.599847 | -0.9949208 | 7.593773 | 1 | 3.021 | 1656.063 | 00013.csv
3.598483 | -0.9941668 | 7.592532 | 1 | 3.02 | 1669.344 | 00013.csv
3.597029 | -0.9935331 | 7.623226 | 1 | 3.018 | 1682.579 | 00013.csv
3.595587 | -0.9934147 | 7.661737 | 1 | 3.016 | 1695.813 | 00013.csv
3.594163 | -0.9960567 | 7.670008 | 1 | 3.014 | 1709.063 | 00013.csv
3.592839 | -0.9960403 | 7.705681 | 1 | 3.013 | 1722.297 | 00013.csv
3.591516 | -0.9968416 | 7.718284 | 1 | 3.011 | 1735.579 | 00013.csv
3.590214 | -0.9965476 | 7.733486 | 1 | 3.01 | 1748.844 | 00013.csv
3.588645 | -0.996355 | 7.753553 | 1 | 3.008 | 1762.094 | 00013.csv
3.587365 | -0.9951289 | 7.762854 | 1 | 3.006 | 1775.344 | 00013.csv
3.586007 | -0.9962358 | 7.797779 | 1 | 3.005 | 1788.594 | 00013.csv
3.584627 | -0.9957264 | 7.826515 | 1 | 3.004 | 1801.797 | 00013.csv
3.583316 | -0.9952771 | 7.857721 | 1 | 3.002 | 1815.047 | 00013.csv
3.581876 | -0.9946995 | 7.883123 | 1 | 3.001 | 1828.36 | 00013.csv
3.580565 | -0.9941831 | 7.887813 | 1 | 3 | 1841.61 | 00013.csv
3.579152 | -0.9950055 | 7.911051 | 1 | 2.998 | 1854.891 | 00013.csv
3.578101 | -0.9969211 | 7.92962 | 1 | 2.997 | 1868.141 | 00013.csv
3.57668 | -0.994321 | 7.953233 | 1 | 2.995 | 1881.391 | 00013.csv
3.575184 | -0.9953105 | 7.984931 | 1 | 2.993 | 1894.641 | 00013.csv
3.573969 | -0.9932679 | 7.987272 | 1 | 2.992 | 1907.844 | 00013.csv
3.57291 | -0.9946286 | 7.99949 | 1 | 2.991 | 1921.079 | 00013.csv
3.571433 | -0.9958795 | 8.020463 | 1 | 2.989 | 1934.329 | 00013.csv
3.570133 | -0.9949203 | 8.05286 | 1 | 2.988 | 1947.579 | 00013.csv
3.568773 | -0.9940756 | 8.061463 | 0.9998 | 2.986 | 1960.86 | 00013.csv
3.567562 | -0.9960565 | 8.098261 | 1 | 2.985 | 1974.079 | 00013.csv
3.566306 | -0.995037 | 8.123705 | 1 | 2.983 | 1987.313 | 00013.csv
3.565166 | -0.9952028 | 8.170694 | 1 | 2.981 | 2000.579 | 00013.csv
3.563708 | -0.9952123 | 8.183919 | 1 | 2.98 | 2013.797 | 00013.csv
3.562431 | -0.9963212 | 8.210307 | 1 | 2.979 | 2027.016 | 00013.csv
3.561285 | -0.9944418 | 8.215515 | 1 | 2.977 | 2040.282 | 00013.csv
3.56014 | -0.9951966 | 8.236918 | 1 | 2.976 | 2053.532 | 00013.csv
3.558724 | -0.9949071 | 8.261381 | 1 | 2.974 | 2066.75 | 00013.csv
3.557673 | -0.9961431 | 8.298692 | 1 | 2.973 | 2079.938 | 00013.csv
3.556399 | -0.994541 | 8.2938 | 1 | 2.971 | 2093.188 | 00013.csv
3.55512 | -0.9956213 | 8.322857 | 1 | 2.97 | 2106.422 | 00013.csv
3.553935 | -0.9951381 | 8.281485 | 1 | 2.968 | 2119.719 | 00013.csv
3.552632 | -0.9965282 | 8.121597 | 1 | 2.967 | 2133 | 00013.csv
3.551121 | -0.9952797 | 7.904606 | 1 | 2.965 | 2146.219 | 00013.csv
3.549418 | -0.9944971 | 7.746062 | 1 | 2.963 | 2159.469 | 00013.csv
3.547669 | -0.9966312 | 7.617897 | 1 | 2.962 | 2172.75 | 00013.csv
3.545947 | -0.9955674 | 7.427065 | 1 | 2.96 | 2185.985 | 00013.csv
3.543803 | -0.9956403 | 7.276742 | 1 | 2.957 | 2199.313 | 00013.csv
3.541695 | -0.9949977 | 7.155124 | 1 | 2.955 | 2212.547 | 00013.csv
3.539386 | -0.9946202 | 7.018604 | 1 | 2.953 | 2225.797 | 00013.csv
3.537184 | -0.9947813 | 6.894225 | 1 | 2.951 | 2239.047 | 00013.csv
3.534804 | -0.9954265 | 6.817329 | 1 | 2.948 | 2252.344 | 00013.csv
3.532396 | -0.9961025 | 6.682959 | 1 | 2.945 | 2265.563 | 00013.csv
3.529924 | -0.9937128 | 6.530474 | 1 | 2.943 | 2278.844 | 00013.csv
3.527577 | -0.996925 | 6.389008 | 1 | 2.94 | 2292.063 | 00013.csv
3.524957 | -0.9945768 | 6.309277 | 1 | 2.937 | 2305.282 | 00013.csv
3.522276 | -0.9945301 | 6.205298 | 1 | 2.934 | 2318.547 | 00013.csv
3.519552 | -0.9950311 | 6.119542 | 1 | 2.931 | 2331.782 | 00013.csv
3.517045 | -0.9960572 | 6.247796 | 1 | 2.929 | 2344.985 | 00013.csv
3.514658 | -0.9960111 | 6.412495 | 1 | 2.926 | 2358.204 | 00013.csv
3.512524 | -0.994405 | 6.453368 | 1 | 2.924 | 2371.469 | 00013.csv
3.510535 | -0.996008 | 6.525396 | 1 | 2.921 | 2384.704 | 00013.csv
3.508583 | -0.9946409 | 6.627019 | 1 | 2.919 | 2397.922 | 00013.csv
3.506804 | -0.9943821 | 6.681485 | 1 | 2.917 | 2411.157 | 00013.csv
3.50513 | -0.9955117 | 6.766166 | 1 | 2.915 | 2424.407 | 00013.csv
3.503584 | -0.9937846 | 6.794978 | 1 | 2.914 | 2437.641 | 00013.csv
3.501844 | -0.9944641 | 6.825892 | 1 | 2.912 | 2450.86 | 00013.csv
3.500406 | -0.9931507 | 6.872304 | 1 | 2.91 | 2464.172 | 00013.csv
3.499056 | -0.9945571 | 6.895534 | 1 | 2.909 | 2477.391 | 00013.csv
3.497428 | -0.9945238 | 6.90538 | 1 | 2.907 | 2490.657 | 00013.csv
3.496177 | -0.9951959 | 6.938402 | 1 | 2.905 | 2503.875 | 00013.csv
3.494723 | -0.9956577 | 6.98881 | 1 | 2.903 | 2517.141 | 00013.csv
3.493352 | -0.9957212 | 7.010645 | 1 | 2.901 | 2530.391 | 00013.csv
3.492268 | -0.9945813 | 7.037038 | 1 | 2.901 | 2543.625 | 00013.csv
3.490968 | -0.9950141 | 7.036898 | 1 | 2.899 | 2556.86 | 00013.csv
3.48977 | -0.9946123 | 7.097434 | 1 | 2.897 | 2570.157 | 00013.csv
3.488631 | -0.9952596 | 7.131504 | 1 | 2.896 | 2583.422 | 00013.csv
3.487334 | -0.9947761 | 7.159829 | 1 | 2.894 | 2596.672 | 00013.csv
3.486056 | -0.9959907 | 7.193533 | 1 | 2.893 | 2609.875 | 00013.csv
3.485097 | -0.9948939 | 7.244397 | 1 | 2.892 | 2623.157 | 00013.csv
3.48394 | -0.9960167 | 7.270779 | 1 | 2.891 | 2636.485 | 00013.csv
3.482803 | -0.9944759 | 7.305569 | 1 | 2.89 | 2649.688 | 00013.csv
3.48175 | -0.9952376 | 7.349629 | 1 | 2.888 | 2662.922 | 00013.csv
3.480634 | -0.992768 | 7.369967 | 1 | 2.887 | 2676.172 | 00013.csv
3.479515 | -0.9942433 | 7.414261 | 1 | 2.886 | 2689.438 | 00013.csv
3.478623 | -0.9946578 | 7.465419 | 1 | 2.885 | 2702.672 | 00013.csv
3.477615 | -0.9957941 | 7.481437 | 1 | 2.883 | 2715.922 | 00013.csv
3.476604 | -0.99703 | 7.525207 | 1 | 2.883 | 2729.204 | 00013.csv
3.475658 | -0.9949542 | 7.549434 | 1 | 2.881 | 2742.454 | 00013.csv
3.47446 | -0.9951377 | 7.585596 | 1 | 2.88 | 2755.735 | 00013.csv
3.47338 | -0.9940066 | 7.602988 | 1 | 2.879 | 2769 | 00013.csv
3.472426 | -0.9963466 | 7.640596 | 1 | 2.878 | 2782.36 | 00013.csv
3.471543 | -0.9934019 | 7.688194 | 1 | 2.877 | 2795.579 | 00013.csv
3.470544 | -0.9956262 | 7.722693 | 1 | 2.875 | 2808.829 | 00013.csv
3.469472 | -0.9941907 | 7.723624 | 1 | 2.875 | 2822.125 | 00013.csv
3.468666 | -0.9956049 | 7.75419 | 1 | 2.873 | 2835.438 | 00013.csv
3.46775 | -0.9945645 | 7.810619 | 1 | 2.873 | 2848.672 | 00013.csv
3.466721 | -0.9945411 | 7.853421 | 1 | 2.871 | 2861.907 | 00013.csv
3.465659 | -0.9951965 | 7.898604 | 1 | 2.87 | 2875.172 | 00013.csv
3.464802 | -0.9947013 | 7.917085 | 1 | 2.869 | 2888.5 | 00013.csv
3.463794 | -0.9941207 | 7.957812 | 1 | 2.867 | 2901.75 | 00013.csv
3.462891 | -0.9940862 | 7.994008 | 1 | 2.865 | 2915.016 | 00013.csv
3.461889 | -0.9948558 | 8.014552 | 1 | 2.865 | 2928.235 | 00013.csv
3.461028 | -0.9938843 | 8.049022 | 1 | 2.863 | 2941.485 | 00013.csv
3.45998 | -0.9945448 | 8.065648 | 1 | 2.863 | 2954.704 | 00013.csv
3.459142 | -0.9946881 | 8.110138 | 1 | 2.861 | 2968.016 | 00013.csv
3.458148 | -0.9968695 | 8.151535 | 1 | 2.86 | 2981.297 | 00013.csv
3.457251 | -0.9946194 | 8.177558 | 1 | 2.859 | 2994.532 | 00013.csv
3.456232 | -0.9945778 | 8.211587 | 1 | 2.859 | 3007.797 | 00013.csv
3.455231 | -0.9970872 | 8.231334 | 1 | 2.857 | 3021.047 | 00013.csv
3.454591 | -0.9966477 | 8.266171 | 1 | 2.856 | 3034.36 | 00013.csv
3.453476 | -0.9947755 | 8.28714 | 1 | 2.855 | 3047.657 | 00013.csv
3.4524 | -0.9958041 | 8.298268 | 1 | 2.854 | 3060.938 | 00013.csv
3.451316 | -0.9952057 | 8.335423 | 1 | 2.853 | 3074.219 | 00013.csv
3.450343 | -0.9954095 | 8.369162 | 1 | 2.852 | 3087.532 | 00013.csv
3.449456 | -0.994305 | 8.377368 | 1 | 2.851 | 3100.875 | 00013.csv
3.448453 | -0.9952142 | 8.427465 | 1 | 2.85 | 3114.125 | 00013.csv
3.447385 | -0.9955845 | 8.475109 | 1 | 2.849 | 3127.391 | 00013.csv
3.446454 | -0.9955503 | 8.50181 | 1 | 2.848 | 3140.657 | 00013.csv
3.445422 | -0.9961319 | 8.528068 | 1 | 2.847 | 3153.938 | 00013.csv
3.444507 | -0.9960678 | 8.544066 | 1 | 2.845 | 3167.204 | 00013.csv
3.443457 | -0.9949763 | 8.541518 | 1 | 2.845 | 3180.454 | 00013.csv
3.442442 | -0.9947967 | 8.569269 | 1 | 2.843 | 3193.688 | 00013.csv
3.44138 | -0.9955883 | 8.60187 | 1 | 2.842 | 3206.985 | 00013.csv
3.440252 | -0.9932746 | 8.628263 | 1 | 2.841 | 3220.219 | 00013.csv
3.439139 | -0.9946768 | 8.667849 | 1 | 2.839 | 3233.422 | 00013.csv
3.438038 | -0.9960088 | 8.67483 | 1 | 2.839 | 3246.672 | 00013.csv
3.436825 | -0.9950149 | 8.681935 | 1 | 2.837 | 3259.938 | 00013.csv
3.435819 | -0.9952996 | 8.718823 | 1 | 2.837 | 3273.172 | 00013.csv
3.434732 | -0.9957589 | 8.760085 | 1 | 2.835 | 3286.391 | 00013.csv
3.433566 | -0.9960513 | 8.794278 | 1 | 2.835 | 3299.625 | 00013.csv
3.432502 | -0.9950505 | 8.800965 | 1 | 2.835 | 3312.891 | 00013.csv
3.431242 | -0.9956973 | 8.819209 | 1 | 2.833 | 3326.219 | 00013.csv
3.430081 | -0.994121 | 8.818719 | 1 | 2.833 | 3339.454 | 00013.csv
3.428956 | -0.9954446 | 8.860186 | 1 | 2.831 | 3352.782 | 00013.csv
3.427839 | -0.9941566 | 8.897975 | 1 | 2.83 | 3366.094 | 00013.csv
3.426467 | -0.9943183 | 8.933202 | 1 | 2.829 | 3379.344 | 00013.csv
3.425411 | -0.9952052 | 8.959289 | 1 | 2.827 | 3392.594 | 00013.csv
3.42432 | -0.9971374 | 8.98661 | 1 | 2.826 | 3405.844 | 00013.csv
3.422982 | -0.9945862 | 9.019447 | 1 | 2.825 | 3419.047 | 00013.csv
3.421767 | -0.994432 | 9.047492 | 1 | 2.824 | 3432.282 | 00013.csv
3.42066 | -0.9958404 | 9.051798 | 1 | 2.823 | 3445.657 | 00013.csv
3.4194 | -0.9936071 | 9.099019 | 1 | 2.821 | 3459.016 | 00013.csv
3.418292 | -0.9954167 | 9.109142 | 1 | 2.819 | 3472.454 | 00013.csv
3.417034 | -0.9959582 | 9.122385 | 1 | 2.818 | 3485.829 | 00013.csv
3.415731 | -0.9939913 | 9.169713 | 1 | 2.817 | 3499.188 | 00013.csv
3.414524 | -0.9941062 | 9.209127 | 1 | 2.815 | 3512.672 | 00013.csv
3.413394 | -0.9959849 | 9.221404 | 1 | 2.814 | 3526.047 | 00013.csv
3.41206 | -0.9945988 | 9.238178 | 1 | 2.814 | 3539.422 | 00013.csv
3.410648 | -0.995769 | 9.177911 | 1 | 2.812 | 3552.797 | 00013.csv
3.40932 | -0.9959042 | 9.018972 | 1 | 2.81 | 3566.25 | 00013.csv
3.407429 | -0.9945225 | 8.72599 | 1 | 2.808 | 3579.719 | 00013.csv
3.405332 | -0.9956197 | 8.626652 | 1 | 2.806 | 3593.094 | 00013.csv
3.403246 | -0.9957683 | 8.460383 | 1 | 2.804 | 3606.532 | 00013.csv
3.400834 | -0.9944316 | 8.301236 | 1 | 2.801 | 3619.891 | 00013.csv
3.398181 | -0.9955064 | 8.128347 | 1 | 2.799 | 3633.297 | 00013.csv
3.395516 | -0.9951415 | 8.055169 | 1 | 2.796 | 3646.672 | 00013.csv
3.392526 | -0.9966044 | 7.902863 | 1 | 2.793 | 3660.079 | 00013.csv
3.389381 | -0.9943978 | 7.74934 | 1 | 2.79 | 3673.485 | 00013.csv
3.386239 | -0.9959371 | 7.669158 | 1 | 2.787 | 3686.875 | 00013.csv
3.382888 | -0.9959506 | 7.522004 | 1 | 2.783 | 3700.25 | 00013.csv
3.379356 | -0.9956343 | 7.420508 | 1 | 2.779 | 3713.688 | 00013.csv
3.375818 | -0.9956437 | 7.338793 | 1 | 2.776 | 3727.079 | 00013.csv
3.372044 | -0.9946111 | 7.258216 | 1 | 2.773 | 3740.454 | 00013.csv
3.368658 | -0.994759 | 7.189621 | 1 | 2.769 | 3753.844 | 00013.csv
3.364978 | -0.9943945 | 7.362595 | 1 | 2.765 | 3767.266 | 00013.csv
3.361485 | -0.9945528 | 7.456446 | 1 | 2.761 | 3780.625 | 00013.csv
3.358226 | -0.9943347 | 7.544164 | 1 | 2.758 | 3794.047 | 00013.csv
3.355092 | -0.9948803 | 7.594525 | 1 | 2.754 | 3807.422 | 00013.csv
3.352358 | -0.9942672 | 7.633472 | 1 | 2.751 | 3820.782 | 00013.csv
3.349622 | -0.995393 | 7.716842 | 1 | 2.748 | 3834.204 | 00013.csv
3.346949 | -0.9943227 | 7.754944 | 1 | 2.745 | 3847.579 | 00013.csv
3.344307 | -0.994537 | 7.808816 | 1 | 2.743 | 3860.954 | 00013.csv
3.341792 | -0.9962402 | 7.857264 | 1 | 2.74 | 3874.344 | 00013.csv
3.339473 | -0.9947591 | 7.9017 | 1 | 2.737 | 3887.875 | 00013.csv
3.336859 | -0.9951004 | 7.893691 | 1 | 2.735 | 3901.297 | 00013.csv
3.334427 | -0.9961242 | 7.94642 | 1 | 2.732 | 3914.766 | 00013.csv
3.33219 | -0.9952029 | 8.002786 | 1 | 2.729 | 3928.219 | 00013.csv
3.329741 | -0.9951474 | 8.033749 | 1 | 2.727 | 3941.782 | 00013.csv
3.327515 | -0.9963858 | 8.066657 | 1 | 2.724 | 3955.204 | 00013.csv
3.325035 | -0.9975565 | 8.106095 | 1 | 2.722 | 3968.704 | 00013.csv
3.322897 | -0.9958434 | 8.148967 | 1 | 2.719 | 3982.188 | 00013.csv
3.320732 | -0.9947778 | 8.22887 | 1 | 2.717 | 3995.625 | 00013.csv
3.318392 | -0.9958013 | 8.237491 | 1 | 2.715 | 4009.094 | 00013.csv
3.316015 | -0.9957953 | 8.264038 | 1 | 2.712 | 4022.579 | 00013.csv
3.313619 | -0.9940463 | 8.308616 | 1 | 2.71 | 4035.985 | 00013.csv
3.311307 | -0.9936538 | 8.36764 | 1 | 2.707 | 4049.422 | 00013.csv
3.309258 | -0.9957843 | 8.418798 | 1 | 2.705 | 4062.829 | 00013.csv
3.306851 | -0.9973447 | 8.439004 | 1 | 2.702 | 4076.25 | 00013.csv
3.304727 | -0.9942404 | 8.470392 | 1 | 2.703 | 4089.704 | 00013.csv
3.302191 | -0.9945689 | 8.517689 | 1 | 2.701 | 4103.094 | 00013.csv
3.299941 | -0.9964676 | 8.578262 | 1 | 2.699 | 4116.547 | 00013.csv
3.297703 | -0.9962241 | 8.623953 | 1 | 2.696 | 4129.938 | 00013.csv
3.295377 | -0.9956098 | 8.612378 | 1 | 2.694 | 4143.344 | 00013.csv
3.292907 | -0.9941868 | 8.666417 | 1 | 2.691 | 4156.782 | 00013.csv
3.290472 | -0.9942389 | 8.689475 | 1 | 2.689 | 4170.25 | 00013.csv
3.287979 | -0.9959732 | 8.733451 | 1 | 2.686 | 4183.688 | 00013.csv
3.285461 | -0.9969593 | 8.792188 | 1 | 2.684 | 4197.094 | 00013.csv
3.283189 | -0.995515 | 8.842611 | 1 | 2.681 | 4210.516 | 00013.csv
3.28059 | -0.9943347 | 8.851116 | 1 | 2.679 | 4223.954 | 00013.csv
3.277956 | -0.9948444 | 8.914028 | 1 | 2.675 | 4237.375 | 00013.csv
3.275435 | -0.996032 | 8.966694 | 1 | 2.673 | 4250.844 | 00013.csv
3.272835 | -0.9979578 | 9.01919 | 1 | 2.67 | 4264.329 | 00013.csv
3.27043 | -0.9948504 | 9.055056 | 1 | 2.667 | 4277.75 | 00013.csv
3.267617 | -0.9985072 | 9.106117 | 1 | 2.665 | 4291.188 | 00013.csv
3.264935 | -0.9947289 | 9.143469 | 1 | 2.663 | 4304.532 | 00013.csv
3.262286 | -0.9960848 | 9.190747 | 1 | 2.66 | 4317.938 | 00013.csv
3.259467 | -0.9948952 | 9.197665 | 1 | 2.657 | 4331.36 | 00013.csv
3.256611 | -0.994242 | 9.277952 | 1 | 2.655 | 4344.766 | 00013.csv
3.253903 | -0.9954442 | 9.302391 | 1 | 2.654 | 4358.219 | 00013.csv
3.250952 | -0.9945109 | 9.355446 | 1 | 2.65 | 4371.625 | 00013.csv
3.248196 | -0.9971555 | 9.394743 | 1 | 2.648 | 4385.047 | 00013.csv
3.245122 | -0.9963268 | 9.422497 | 1 | 2.646 | 4398.469 | 00013.csv
3.242202 | -0.995115 | 9.466073 | 1 | 2.642 | 4411.891 | 00013.csv
3.238971 | -0.9946881 | 9.499597 | 1 | 2.639 | 4425.297 | 00013.csv
3.235924 | -0.9950087 | 9.541453 | 1 | 2.636 | 4438.719 | 00013.csv
3.232646 | -0.9949223 | 9.580036 | 1 | 2.632 | 4452.172 | 00013.csv
3.229379 | -0.9947664 | 9.608143 | 1 | 2.629 | 4465.641 | 00013.csv
3.22609 | -0.9953959 | 9.666918 | 1 | 2.626 | 4479.063 | 00013.csv
3.22275 | -0.9953581 | 9.706752 | 1 | 2.622 | 4492.422 | 00013.csv
3.219213 | -0.9957328 | 9.73509 | 1 | 2.618 | 4505.782 | 00013.csv
3.215645 | -0.9955583 | 9.767141 | 1 | 2.614 | 4519.219 | 00013.csv
3.21212 | -0.9951272 | 9.808017 | 1 | 2.611 | 4532.625 | 00013.csv
3.208194 | -0.9956605 | 9.86883 | 1 | 2.607 | 4546.079 | 00013.csv
3.204658 | -0.995131 | 9.888183 | 1 | 2.603 | 4559.438 | 00013.csv
3.200884 | -0.9960898 | 9.947499 | 1 | 2.602 | 4572.922 | 00013.csv
3.196838 | -0.9945129 | 9.961889 | 1 | 2.598 | 4586.344 | 00013.csv
3.19282 | -0.996614 | 10.02019 | 1 | 2.594 | 4599.719 | 00013.csv
3.188775 | -0.9968736 | 10.03951 | 1 | 2.59 | 4613.141 | 00013.csv
3.184628 | -0.9956018 | 10.05596 | 1 | 2.585 | 4626.579 | 00013.csv
3.180334 | -0.9960593 | 10.09734 | 1 | 2.581 | 4640.016 | 00013.csv
3.17593 | -0.9955648 | 10.13577 | 1 | 2.576 | 4653.422 | 00013.csv
3.171356 | -0.9946257 | 10.17439 | 1 | 2.571 | 4666.829 | 00013.csv
3.166648 | -0.9962718 | 10.21431 | 1 | 2.567 | 4680.219 | 00013.csv
3.161706 | -0.9948873 | 10.2188 | 1 | 2.562 | 4693.625 | 00013.csv
3.156885 | -0.9953421 | 10.30605 | 1 | 2.556 | 4707.016 | 00013.csv
3.15179 | -0.9956261 | 10.33193 | 1 | 2.552 | 4720.454 | 00013.csv
3.146889 | -0.9972596 | 10.35314 | 1 | 2.547 | 4733.844 | 00013.csv
3.141427 | -0.9961535 | 10.42741 | 1 | 2.542 | 4747.25 | 00013.csv
3.136155 | -0.9947195 | 10.44142 | 1 | 2.536 | 4760.625 | 00013.csv
3.130735 | -0.9959403 | 10.49011 | 1 | 2.53 | 4774.032 | 00013.csv
3.125079 | -0.9960248 | 10.53307 | 1 | 2.524 | 4787.469 | 00013.csv
3.119313 | -0.9953938 | 10.59559 | 1 | 2.518 | 4800.875 | 00013.csv
3.113249 | -0.996527 | 10.60535 | 1 | 2.512 | 4814.297 | 00013.csv
3.107062 | -0.9935501 | 10.65179 | 1 | 2.506 | 4827.704 | 00013.csv
3.100683 | -0.9948928 | 10.67795 | 1 | 2.5 | 4841.032 | 00013.csv
3.094026 | -0.9939889 | 10.7261 | 1 | 2.493 | 4854.516 | 00013.csv
3.087495 | -0.9947618 | 10.76572 | 1 | 2.486 | 4867.891 | 00013.csv
3.080341 | -0.9971999 | 10.80574 | 1 | 2.479 | 4881.25 | 00013.csv
3.073341 | -0.9964861 | 10.87895 | 1 | 2.472 | 4894.688 | 00013.csv
3.066252 | -0.9953925 | 10.88813 | 1 | 2.464 | 4908.172 | 00013.csv
3.058713 | -0.9992208 | 10.95325 | 1 | 2.457 | 4921.61 | 00013.csv
3.050908 | -0.995357 | 10.99307 | 1 | 2.448 | 4935 | 00013.csv
3.043117 | -0.9936746 | 11.01813 | 1 | 2.44 | 4948.344 | 00013.csv
3.034751 | -0.9954701 | 11.05909 | 1 | 2.432 | 4961.766 | 00013.csv
3.026024 | -0.994243 | 10.98351 | 1 | 2.423 | 4975.172 | 00013.csv
3.016669 | -0.9963189 | 10.83853 | 1 | 2.414 | 4988.61 | 00013.csv
3.00675 | -0.9923574 | 10.58382 | 1 | 2.404 | 5002.016 | 00013.csv
2.996221 | -0.9957975 | 10.503 | 1 | 2.393 | 5015.438 | 00013.csv
2.984801 | -0.993588 | 10.27258 | 1 | 2.382 | 5028.813 | 00013.csv
2.972569 | -0.9942343 | 10.20779 | 1 | 2.369 | 5042.25 | 00013.csv
2.95967 | -0.996337 | 10.05822 | 1 | 2.357 | 5055.641 | 00013.csv
2.946105 | -0.995683 | 9.972396 | 1 | 2.346 | 5069.047 | 00013.csv
2.932132 | -0.9954 | 9.863427 | 1 | 2.331 | 5082.391 | 00013.csv
2.917472 | -0.9957522 | 9.782936 | 1 | 2.317 | 5095.782 | 00013.csv
2.901822 | -0.9959594 | 9.656104 | 1 | 2.301 | 5109.282 | 00013.csv
2.885615 | -0.9943712 | 9.6028 | 1 | 2.284 | 5122.672 | 00013.csv
2.868672 | -0.995071 | 9.503043 | 1 | 2.267 | 5136.11 | 00013.csv
2.851054 | -0.994986 | 9.454913 | 1 | 2.249 | 5149.5 | 00013.csv
2.832736 | -0.994862 | 9.360618 | 1 | 2.231 | 5162.86 | 00013.csv
2.813459 | -0.9947879 | 9.273537 | 1 | 2.212 | 5176.297 | 00013.csv
2.793643 | -0.9958315 | 9.179893 | 1 | 2.192 | 5189.735 | 00013.csv
2.772387 | -0.9957453 | 9.286651 | 1 | 2.171 | 5203.172 | 00013.csv
2.751196 | -0.9947589 | 9.520687 | 1 | 2.149 | 5216.594 | 00013.csv
2.729272 | -0.9954833 | 9.590917 | 1 | 2.127 | 5229.969 | 00013.csv
2.706421 | -0.9943844 | 9.780167 | 1 | 2.105 | 5243.375 | 00013.csv
2.682721 | -0.9962167 | 9.879866 | 1 | 2.082 | 5256.782 | 00013.csv
2.657639 | -0.9951506 | 9.957746 | 1 | 2.057 | 5270.344 | 00013.csv
2.631561 | -0.9943551 | 10.10202 | 1 | 2.032 | 5283.829 | 00013.csv
2.603849 | -0.9942098 | 10.19741 | 1 | 2.004 | 5297.36 | 00013.csv
2.573733 | -0.9948191 | 10.26764 | 0.9998 | 1.976 | 5310.969 | 00013.csv
2.541913 | -0.9948607 | 10.39378 | 1 | 1.943 | 5324.547 | 00013.csv
2.507504 | -0.9957538 | 10.45859 | 1 | 1.91 | 5338.079 | 00013.csv
2.470048 | -0.9958829 | 10.52725 | 1 | 1.872 | 5351.61 | 00013.csv
3.006909 | -0.00498112 | 10.59264 | 0.0004 | 0 | 5365.266 | 00013.csv
3.113542 | -0.001972638 | 10.56033 | 0.0004 | 0 | 5378.922 | 00013.csv
3.163942 | -0.002690878 | 10.45925 | 0.0004 | 0 | 5392.625 | 00013.csv
3.2002 | -0.001523491 | 10.38155 | 0.0004 | 0 | 5406.313 | 00013.csv
3.228903 | 9.027841e-07 | 10.28975 | 0.0004 | 0 | 5420.079 | 00013.csv
3.252874 | -0.002701056 | 10.17588 | 0.0002 | 0 | 5433.782 | 00013.csv
3.273134 | -0.002174449 | 10.0431 | 0.0004 | 0 | 5447.516 | 00013.csv
3.29072 | -0.00350518 | 9.938092 | 0.0004 | 0 | 5461.219 | 00013.csv
4.163285 | 0.0009494056 | 4.135578 | 0.0004 | 0 | 0 | 00017.csv
4.163303 | -0.001420076 | 4.234146 | 0.0002 | 4.179 | 9.406 | 00017.csv
3.967999 | -0.9952186 | 4.386125 | 1 | 3.434 | 23.531 | 00017.csv
3.947295 | -0.9946532 | 4.466884 | 1 | 3.415 | 36.89 | 00017.csv
3.931649 | -0.9950731 | 4.584997 | 1 | 3.397 | 50.25 | 00017.csv
3.918656 | -0.9950615 | 4.709131 | 1 | 3.379 | 63.578 | 00017.csv
3.907352 | -0.9949713 | 4.794115 | 1 | 3.362 | 76.906 | 00017.csv
3.897193 | -0.9945872 | 4.862015 | 1 | 3.346 | 90.234 | 00017.csv
3.888059 | -0.9950943 | 4.955423 | 1 | 3.324 | 103.562 | 00017.csv
3.879877 | -0.9951435 | 5.030023 | 1 | 3.311 | 116.89 | 00017.csv
3.87235 | -0.9952807 | 5.100842 | 1 | 3.302 | 130.281 | 00017.csv
3.865438 | -0.9957823 | 5.169673 | 1 | 3.297 | 143.656 | 00017.csv
3.859117 | -0.9946713 | 5.234628 | 1 | 3.293 | 157.078 | 00017.csv
3.853206 | -0.9958595 | 5.31789 | 1 | 3.287 | 170.437 | 00017.csv
3.847783 | -0.9938685 | 5.383796 | 1 | 3.282 | 183.75 | 00017.csv
3.842733 | -0.9935902 | 5.458983 | 1 | 3.276 | 197.125 | 00017.csv
3.838119 | -0.9962255 | 5.546554 | 1 | 3.271 | 210.437 | 00017.csv
3.833913 | -0.9953492 | 5.59203 | 1 | 3.267 | 223.781 | 00017.csv
3.829918 | -0.9965014 | 5.6669 | 1 | 3.262 | 237.062 | 00017.csv
3.825811 | -0.9931208 | 5.726462 | 1 | 3.257 | 250.375 | 00017.csv
3.822374 | -0.9962748 | 5.801239 | 1 | 3.253 | 263.609 | 00017.csv
3.818785 | -0.9948501 | 5.863924 | 1 | 3.249 | 276.906 | 00017.csv
3.815623 | -0.9954777 | 5.924198 | 1 | 3.246 | 290.265 | 00017.csv
3.812435 | -0.9937518 | 5.986809 | 1 | 3.243 | 303.64 | 00017.csv
3.809276 | -0.9953146 | 6.052789 | 1 | 3.24 | 316.937 | 00017.csv
3.806276 | -0.9951739 | 6.107165 | 1 | 3.237 | 330.218 | 00017.csv
3.803288 | -0.9955179 | 6.188841 | 1 | 3.234 | 343.515 | 00017.csv
3.800645 | -0.9951469 | 6.256573 | 1 | 3.23 | 356.781 | 00017.csv
3.797844 | -0.9947481 | 6.315713 | 1 | 3.228 | 370.046 | 00017.csv
3.795039 | -0.9974089 | 6.403513 | 1 | 3.225 | 383.39 | 00017.csv
3.792461 | -0.9954067 | 6.453936 | 1 | 3.222 | 396.703 | 00017.csv
3.789614 | -0.9935079 | 6.500825 | 1 | 3.219 | 410.015 | 00017.csv
3.786943 | -0.9965335 | 6.574756 | 1 | 3.216 | 423.328 | 00017.csv
3.784438 | -0.9934165 | 6.604374 | 1 | 3.213 | 436.593 | 00017.csv
3.781688 | -0.9949106 | 6.666277 | 1 | 3.21 | 449.859 | 00017.csv
3.779039 | -0.9958138 | 6.721919 | 1 | 3.208 | 463.171 | 00017.csv
3.77612 | -0.9971505 | 6.776805 | 1 | 3.204 | 476.421 | 00017.csv
3.77363 | -0.9957052 | 6.821504 | 1 | 3.202 | 489.75 | 00017.csv
3.770979 | -0.9959257 | 6.864966 | 1 | 3.199 | 503.046 | 00017.csv
3.768096 | -0.9943269 | 6.941859 | 1 | 3.196 | 516.343 | 00017.csv
3.76547 | -0.9967452 | 6.984898 | 1 | 3.193 | 529.64 | 00017.csv
3.762853 | -0.9959355 | 7.025888 | 1 | 3.19 | 543.015 | 00017.csv
3.760257 | -0.9944532 | 7.067576 | 1 | 3.187 | 556.312 | 00017.csv
3.757274 | -0.9956623 | 7.128789 | 1 | 3.183 | 569.671 | 00017.csv
3.754615 | -0.9942397 | 7.161338 | 1 | 3.18 | 582.953 | 00017.csv
3.752007 | -0.9949237 | 7.209249 | 1 | 3.178 | 596.265 | 00017.csv
3.749165 | -0.9950049 | 7.26481 | 1 | 3.175 | 609.562 | 00017.csv
3.746454 | -0.9963139 | 7.290972 | 1 | 3.173 | 622.843 | 00017.csv
3.743817 | -0.9953337 | 7.326981 | 1 | 3.17 | 636.156 | 00017.csv
3.741209 | -0.9949706 | 7.350917 | 1 | 3.167 | 649.437 | 00017.csv
3.738615 | -0.9932951 | 7.392118 | 1 | 3.165 | 662.765 | 00017.csv
3.735983 | -0.9944225 | 7.431999 | 1 | 3.162 | 676.031 | 00017.csv
3.733313 | -0.9941786 | 7.449619 | 1 | 3.16 | 689.406 | 00017.csv
3.73088 | -0.9955399 | 7.466054 | 1 | 3.156 | 702.687 | 00017.csv
3.728178 | -0.9960033 | 7.492585 | 1 | 3.153 | 716.046 | 00017.csv
3.725797 | -0.9941983 | 7.543633 | 1 | 3.15 | 729.312 | 00017.csv
3.723408 | -0.9962648 | 7.57272 | 1 | 3.148 | 742.656 | 00017.csv
3.720882 | -0.996442 | 7.593316 | 1 | 3.146 | 755.906 | 00017.csv
3.718491 | -0.995291 | 7.610075 | 1 | 3.143 | 769.156 | 00017.csv
3.716046 | -0.9940884 | 7.630871 | 1 | 3.14 | 782.484 | 00017.csv
3.713929 | -0.9966014 | 7.666249 | 1 | 3.137 | 795.765 | 00017.csv
3.711533 | -0.9955133 | 7.694128 | 1 | 3.134 | 809.109 | 00017.csv
3.70926 | -0.994678 | 7.710742 | 1 | 3.132 | 822.39 | 00017.csv
3.70713 | -0.996083 | 7.723047 | 1 | 3.13 | 835.656 | 00017.csv
3.704798 | -0.9950319 | 7.721489 | 1 | 3.128 | 848.953 | 00017.csv
3.702713 | -0.9954434 | 7.766397 | 1 | 3.126 | 862.25 | 00017.csv
3.700587 | -0.9964452 | 7.800029 | 1 | 3.123 | 875.484 | 00017.csv
3.698347 | -0.9941552 | 7.816344 | 1 | 3.121 | 888.75 | 00017.csv
3.696272 | -0.9954818 | 7.830525 | 1 | 3.118 | 902.125 | 00017.csv
3.694353 | -0.9951648 | 7.851275 | 1 | 3.116 | 915.562 | 00017.csv
3.692211 | -0.9958556 | 7.857438 | 1 | 3.114 | 928.875 | 00017.csv
3.690239 | -0.9936391 | 7.874956 | 1 | 3.111 | 942.156 | 00017.csv
3.688184 | -0.9938469 | 7.871915 | 1 | 3.109 | 955.453 | 00017.csv
3.686039 | -0.9972347 | 7.87014 | 1 | 3.107 | 968.812 | 00017.csv
3.684268 | -0.9963227 | 7.907322 | 1 | 3.105 | 982.078 | 00017.csv
3.68222 | -0.994906 | 7.902294 | 1 | 3.103 | 995.437 | 00017.csv
3.680322 | -0.997364 | 7.93504 | 1 | 3.1 | 1008.75 | 00017.csv
3.678391 | -0.9949195 | 7.944147 | 1 | 3.098 | 1022.015 | 00017.csv
3.676595 | -0.9960746 | 7.96722 | 1 | 3.097 | 1035.296 | 00017.csv
3.674825 | -0.9957885 | 7.978274 | 1 | 3.095 | 1048.562 | 00017.csv
3.672736 | -0.9959321 | 8.005236 | 1 | 3.094 | 1061.968 | 00017.csv
3.671045 | -0.9948895 | 8.011191 | 1 | 3.091 | 1075.328 | 00017.csv
3.669227 | -0.9955676 | 8.017855 | 1 | 3.09 | 1088.64 | 00017.csv
3.667536 | -0.9944411 | 8.029431 | 1 | 3.088 | 1102 | 00017.csv
3.665739 | -0.9957006 | 8.049434 | 1 | 3.086 | 1115.343 | 00017.csv
3.663862 | -0.9943549 | 8.045712 | 1 | 3.084 | 1128.64 | 00017.csv
3.662131 | -0.997038 | 8.069101 | 1 | 3.082 | 1141.875 | 00017.csv
3.660439 | -0.9954052 | 8.082421 | 1 | 3.08 | 1155.156 | 00017.csv
3.658598 | -0.9967792 | 8.059485 | 1 | 3.078 | 1168.437 | 00017.csv
3.656874 | -0.9966867 | 8.023736 | 1 | 3.076 | 1181.718 | 00017.csv
3.655014 | -0.9950542 | 7.791387 | 1 | 3.074 | 1195.015 | 00017.csv
3.652851 | -0.9977919 | 7.495322 | 1 | 3.072 | 1208.296 | 00017.csv
3.650591 | -0.9953247 | 7.363323 | 1 | 3.07 | 1221.578 | 00017.csv
3.64829 | -0.9944236 | 7.19882 | 1 | 3.068 | 1234.89 | 00017.csv
3.645809 | -0.9937058 | 6.978498 | 1 | 3.064 | 1248.156 | 00017.csv
3.643082 | -0.9959989 | 6.849987 | 1 | 3.062 | 1261.468 | 00017.csv
3.640353 | -0.99348 | 6.70848 | 1 | 3.059 | 1274.812 | 00017.csv
3.637734 | -0.9958769 | 6.611249 | 1 | 3.056 | 1288.093 | 00017.csv
3.634766 | -0.9954203 | 6.474394 | 1 | 3.053 | 1301.406 | 00017.csv
3.63181 | -0.9940737 | 6.334481 | 1 | 3.05 | 1314.718 | 00017.csv
3.628888 | -0.9966474 | 6.21104 | 1 | 3.046 | 1328.125 | 00017.csv
3.626002 | -0.9945981 | 6.071113 | 1 | 3.043 | 1341.515 | 00017.csv
3.622923 | -0.9946589 | 5.966158 | 1 | 3.04 | 1354.89 | 00017.csv
3.619775 | -0.9950329 | 5.907154 | 1 | 3.037 | 1368.156 | 00017.csv
3.617136 | -0.9952271 | 6.034949 | 1 | 3.034 | 1381.453 | 00017.csv
3.614259 | -0.994995 | 6.181909 | 1 | 3.031 | 1394.781 | 00017.csv
3.611703 | -0.9955085 | 6.260675 | 1 | 3.028 | 1408.015 | 00017.csv
3.609428 | -0.9940226 | 6.340296 | 1 | 3.026 | 1421.296 | 00017.csv
3.607251 | -0.9935881 | 6.431481 | 1 | 3.023 | 1434.625 | 00017.csv
3.604989 | -0.9955729 | 6.452603 | 1 | 3.02 | 1447.937 | 00017.csv
3.602917 | -0.9945225 | 6.479935 | 1 | 3.018 | 1461.265 | 00017.csv
3.600856 | -0.9950729 | 6.522978 | 1 | 3.016 | 1474.656 | 00017.csv
3.598969 | -0.995957 | 6.553798 | 1 | 3.014 | 1487.937 | 00017.csv
3.59712 | -0.9954481 | 6.558351 | 1 | 3.012 | 1501.25 | 00017.csv
3.595285 | -0.9955059 | 6.588327 | 1 | 3.01 | 1514.531 | 00017.csv
3.593513 | -0.9953996 | 6.632708 | 1 | 3.008 | 1527.796 | 00017.csv
3.591758 | -0.9948423 | 6.655531 | 1 | 3.006 | 1541.109 | 00017.csv
3.590053 | -0.9934281 | 6.663471 | 1 | 3.004 | 1554.343 | 00017.csv
3.588357 | -0.9947975 | 6.684246 | 1 | 3.002 | 1567.625 | 00017.csv
3.586722 | -0.9951689 | 6.724539 | 1 | 3.001 | 1580.89 | 00017.csv
3.585181 | -0.9950201 | 6.759577 | 1 | 2.999 | 1594.187 | 00017.csv
3.583464 | -0.9961691 | 6.786348 | 1 | 2.998 | 1607.484 | 00017.csv
3.581909 | -0.9959753 | 6.811092 | 1 | 2.996 | 1620.781 | 00017.csv
3.580458 | -0.9955389 | 6.834994 | 1 | 2.994 | 1634.093 | 00017.csv
3.578781 | -0.9959804 | 6.86522 | 1 | 2.993 | 1647.343 | 00017.csv
3.57733 | -0.9965766 | 6.895061 | 1 | 2.991 | 1660.609 | 00017.csv
3.575987 | -0.9940562 | 6.924383 | 1 | 2.989 | 1673.875 | 00017.csv
3.574564 | -0.9951136 | 6.960483 | 1 | 2.988 | 1687.14 | 00017.csv
3.573248 | -0.9943541 | 6.986734 | 1 | 2.986 | 1700.406 | 00017.csv
3.571691 | -0.9944546 | 7.01177 | 1 | 2.985 | 1713.671 | 00017.csv
3.570495 | -0.9942318 | 7.038351 | 1 | 2.983 | 1726.984 | 00017.csv
3.568938 | -0.995809 | 7.088692 | 1 | 2.982 | 1740.296 | 00017.csv
3.567694 | -0.9935337 | 7.116089 | 1 | 2.98 | 1753.593 | 00017.csv
3.566492 | -0.9938198 | 7.131531 | 1 | 2.979 | 1766.921 | 00017.csv
3.564846 | -0.9945216 | 7.160355 | 1 | 2.978 | 1780.218 | 00017.csv
3.563673 | -0.9966028 | 7.181652 | 1 | 2.976 | 1793.562 | 00017.csv
3.562412 | -0.9958519 | 7.209286 | 1 | 2.974 | 1806.859 | 00017.csv
3.561071 | -0.9965883 | 7.243668 | 1 | 2.973 | 1820.14 | 00017.csv
3.559911 | -0.9957662 | 7.286632 | 1 | 2.971 | 1833.39 | 00017.csv
3.558557 | -0.995324 | 7.325859 | 1 | 2.97 | 1846.687 | 00017.csv
3.557308 | -0.9953851 | 7.336152 | 1 | 2.969 | 1860.031 | 00017.csv
3.555973 | -0.9957106 | 7.381406 | 1 | 2.967 | 1873.296 | 00017.csv
3.554698 | -0.9949335 | 7.415646 | 1 | 2.966 | 1886.609 | 00017.csv
3.55384 | -0.9940001 | 7.44569 | 1 | 2.965 | 1899.859 | 00017.csv
3.552477 | -0.9943359 | 7.4801 | 1 | 2.963 | 1913.109 | 00017.csv
3.551335 | -0.9954402 | 7.50919 | 1 | 2.962 | 1926.437 | 00017.csv
3.550015 | -0.9957312 | 7.521992 | 1 | 2.959 | 1939.671 | 00017.csv
3.548811 | -0.9955203 | 7.545748 | 1 | 2.959 | 1952.984 | 00017.csv
3.547742 | -0.9956172 | 7.559151 | 1 | 2.957 | 1966.265 | 00017.csv
3.54661 | -0.9945859 | 7.606538 | 1 | 2.956 | 1979.562 | 00017.csv
3.545316 | -0.9960716 | 7.643012 | 1 | 2.955 | 1992.859 | 00017.csv
3.544083 | -0.9974504 | 7.662603 | 1 | 2.953 | 2006.156 | 00017.csv
3.543003 | -0.996555 | 7.681179 | 1 | 2.952 | 2019.437 | 00017.csv
3.541975 | -0.995107 | 7.72596 | 1 | 2.951 | 2032.718 | 00017.csv
3.54079 | -0.995609 | 7.722636 | 1 | 2.95 | 2045.968 | 00017.csv
3.53979 | -0.9941385 | 7.74587 | 1 | 2.949 | 2059.343 | 00017.csv
3.538363 | -0.9928833 | 7.774722 | 1 | 2.947 | 2072.64 | 00017.csv
3.537434 | -0.9953555 | 7.810127 | 1 | 2.945 | 2086 | 00017.csv
3.536146 | -0.9945114 | 7.81852 | 1 | 2.945 | 2099.281 | 00017.csv
3.535013 | -0.9950855 | 7.83732 | 1 | 2.943 | 2112.531 | 00017.csv
3.533827 | -0.9956184 | 7.858936 | 1 | 2.943 | 2125.859 | 00017.csv
3.532674 | -0.9953405 | 7.89195 | 1 | 2.941 | 2139.093 | 00017.csv
3.531619 | -0.9951304 | 7.939187 | 1 | 2.941 | 2152.406 | 00017.csv
3.530511 | -0.9957565 | 7.948752 | 1 | 2.939 | 2165.718 | 00017.csv
3.529446 | -0.9946057 | 7.976005 | 1 | 2.939 | 2179.015 | 00017.csv
3.528098 | -0.9946188 | 8.006394 | 1 | 2.937 | 2192.375 | 00017.csv
3.527017 | -0.9949988 | 8.016483 | 1 | 2.936 | 2205.656 | 00017.csv
3.525973 | -0.9932422 | 8.051744 | 1 | 2.935 | 2218.89 | 00017.csv
3.524791 | -0.9951041 | 8.064708 | 1 | 2.934 | 2232.218 | 00017.csv
3.523622 | -0.9947738 | 8.105848 | 1 | 2.933 | 2245.5 | 00017.csv
3.522663 | -0.9958116 | 8.099783 | 1 | 2.931 | 2258.828 | 00017.csv
3.521429 | -0.9941733 | 8.109614 | 1 | 2.931 | 2272.125 | 00017.csv
3.520306 | -0.9942118 | 8.13775 | 1 | 2.929 | 2285.468 | 00017.csv
3.519217 | -0.9948353 | 8.162257 | 1 | 2.928 | 2298.765 | 00017.csv
3.518097 | -0.9953025 | 8.207397 | 1 | 2.927 | 2312.062 | 00017.csv
3.517123 | -0.9940208 | 8.223249 | 1 | 2.926 | 2325.359 | 00017.csv
3.516131 | -0.9933773 | 8.23807 | 1 | 2.925 | 2338.64 | 00017.csv
3.514972 | -0.995466 | 8.242573 | 1 | 2.924 | 2351.953 | 00017.csv
3.513786 | -0.9951949 | 8.295554 | 1 | 2.922 | 2365.218 | 00017.csv
3.512912 | -0.9939985 | 8.304705 | 1 | 2.921 | 2378.531 | 00017.csv
3.511698 | -0.9951731 | 8.328776 | 1 | 2.92 | 2391.812 | 00017.csv
3.510624 | -0.9945735 | 8.355695 | 1 | 2.919 | 2405.078 | 00017.csv
3.509715 | -0.9960567 | 8.377617 | 1 | 2.917 | 2418.343 | 00017.csv
3.508605 | -0.9944283 | 8.408443 | 1 | 2.916 | 2431.656 | 00017.csv
3.50753 | -0.9953133 | 8.446529 | 1 | 2.915 | 2444.984 | 00017.csv
3.506478 | -0.9939234 | 8.458963 | 1 | 2.913 | 2458.234 | 00017.csv
3.505327 | -0.9950327 | 8.493025 | 1 | 2.913 | 2471.515 | 00017.csv
3.504319 | -0.9952512 | 8.500837 | 1 | 2.911 | 2484.796 | 00017.csv
3.503405 | -0.9962852 | 8.527261 | 1 | 2.911 | 2498.093 | 00017.csv
3.502434 | -0.9965762 | 8.548546 | 1 | 2.91 | 2511.406 | 00017.csv
3.50144 | -0.9960658 | 8.56826 | 1 | 2.909 | 2524.64 | 00017.csv
3.500265 | -0.9953333 | 8.596654 | 1 | 2.908 | 2537.984 | 00017.csv
3.499348 | -0.9946876 | 8.605361 | 1 | 2.907 | 2551.265 | 00017.csv
3.498325 | -0.9961788 | 8.555162 | 1 | 2.906 | 2564.5 | 00017.csv
3.497133 | -0.9942418 | 8.314208 | 1 | 2.905 | 2577.875 | 00017.csv
3.495484 | -0.9946167 | 8.070558 | 1 | 2.903 | 2591.156 | 00017.csv
3.493794 | -0.9946224 | 7.850699 | 1 | 2.901 | 2604.5 | 00017.csv
3.491962 | -0.9961833 | 7.667933 | 1 | 2.9 | 2617.765 | 00017.csv
3.49001 | -0.9932435 | 7.528055 | 1 | 2.898 | 2631.062 | 00017.csv
3.487841 | -0.9947985 | 7.383874 | 1 | 2.896 | 2644.375 | 00017.csv
3.48566 | -0.9947402 | 7.281149 | 1 | 2.894 | 2657.656 | 00017.csv
3.483455 | -0.9963236 | 7.139988 | 1 | 2.891 | 2670.89 | 00017.csv
3.480951 | -0.9948316 | 7.022378 | 1 | 2.889 | 2684.234 | 00017.csv
3.478715 | -0.9960844 | 6.926217 | 1 | 2.886 | 2697.5 | 00017.csv
3.476121 | -0.994473 | 6.778717 | 1 | 2.884 | 2710.781 | 00017.csv
3.473464 | -0.9935763 | 6.715731 | 1 | 2.881 | 2724.14 | 00017.csv
3.47075 | -0.9949892 | 6.613717 | 1 | 2.878 | 2737.421 | 00017.csv
3.46824 | -0.9942415 | 6.582298 | 1 | 2.876 | 2750.75 | 00017.csv
3.465853 | -0.9947748 | 6.777585 | 1 | 2.873 | 2764.031 | 00017.csv
3.463434 | -0.9951122 | 6.902298 | 1 | 2.871 | 2777.312 | 00017.csv
3.461324 | -0.995979 | 6.961293 | 1 | 2.868 | 2790.625 | 00017.csv
3.459469 | -0.9941863 | 7.027561 | 1 | 2.865 | 2803.89 | 00017.csv
3.457431 | -0.9944489 | 7.09075 | 1 | 2.864 | 2817.171 | 00017.csv
3.455518 | -0.9969847 | 7.127772 | 1 | 2.861 | 2830.468 | 00017.csv
3.453878 | -0.9959102 | 7.176927 | 1 | 2.86 | 2843.734 | 00017.csv
3.452398 | -0.9946177 | 7.214877 | 1 | 2.858 | 2857.015 | 00017.csv
3.451016 | -0.9932 | 7.263068 | 1 | 2.857 | 2870.328 | 00017.csv
3.449283 | -0.9955804 | 7.288234 | 1 | 2.855 | 2883.625 | 00017.csv
3.447755 | -0.995259 | 7.315735 | 1 | 2.853 | 2896.968 | 00017.csv
3.44644 | -0.9947099 | 7.368302 | 1 | 2.851 | 2910.265 | 00017.csv
3.445078 | -0.9963233 | 7.354992 | 1 | 2.85 | 2923.593 | 00017.csv
3.443504 | -0.9930704 | 7.389074 | 1 | 2.849 | 2936.89 | 00017.csv
3.442254 | -0.9943767 | 7.436106 | 1 | 2.847 | 2950.234 | 00017.csv
3.440877 | -0.994372 | 7.451903 | 1 | 2.846 | 2963.531 | 00017.csv
3.439503 | -0.9959949 | 7.498288 | 1 | 2.844 | 2976.828 | 00017.csv
3.43829 | -0.995133 | 7.532478 | 1 | 2.843 | 2990.062 | 00017.csv
3.437038 | -0.9954781 | 7.5579 | 1 | 2.842 | 3003.343 | 00017.csv
3.435805 | -0.9938809 | 7.589882 | 1 | 2.841 | 3016.625 | 00017.csv
3.434499 | -0.9953146 | 7.623832 | 1 | 2.839 | 3029.968 | 00017.csv
3.433252 | -0.995485 | 7.679281 | 1 | 2.838 | 3043.281 | 00017.csv
3.432035 | -0.9930989 | 7.714453 | 1 | 2.837 | 3056.625 | 00017.csv
3.431008 | -0.9945086 | 7.733987 | 1 | 2.835 | 3069.968 | 00017.csv
3.429591 | -0.9947435 | 7.772471 | 1 | 2.834 | 3083.281 | 00017.csv
3.42868 | -0.9951977 | 7.79945 | 1 | 2.833 | 3096.64 | 00017.csv
3.427491 | -0.9955736 | 7.882244 | 1 | 2.832 | 3109.921 | 00017.csv
3.426337 | -0.9929161 | 7.898121 | 1 | 2.832 | 3123.187 | 00017.csv
3.425016 | -0.9949115 | 7.920441 | 1 | 2.831 | 3136.531 | 00017.csv
3.424139 | -0.9957472 | 7.952963 | 1 | 2.83 | 3149.765 | 00017.csv
3.423127 | -0.995641 | 7.975522 | 1 | 2.828 | 3163.046 | 00017.csv
3.421818 | -0.9940079 | 8.020167 | 1 | 2.827 | 3176.359 | 00017.csv
3.42067 | -0.9948173 | 8.062033 | 1 | 2.826 | 3189.656 | 00017.csv
3.419499 | -0.995017 | 8.090075 | 1 | 2.825 | 3202.953 | 00017.csv
3.418494 | -0.9927324 | 8.141639 | 1 | 2.824 | 3216.265 | 00017.csv
3.417272 | -0.9950984 | 8.188853 | 1 | 2.823 | 3229.515 | 00017.csv
3.4164 | -0.9940311 | 8.168871 | 1 | 2.821 | 3242.859 | 00017.csv
3.415065 | -0.9969741 | 8.210869 | 1 | 2.821 | 3256.156 | 00017.csv
3.414071 | -0.9936069 | 8.248876 | 1 | 2.819 | 3269.468 | 00017.csv
3.412999 | -0.9946826 | 8.277235 | 1 | 2.818 | 3282.781 | 00017.csv
3.411747 | -0.994125 | 8.321132 | 1 | 2.817 | 3296.078 | 00017.csv
3.410469 | -0.99534 | 8.343314 | 1 | 2.816 | 3309.343 | 00017.csv
3.409344 | -0.9951221 | 8.403437 | 1 | 2.815 | 3322.609 | 00017.csv